## Check list
使用说明： | 1、在下方表格中填入对应膜度、RF trim信息并选择好需要的路径，Recipe和Trim信息会自动生成并填入第2页Runcard中，不需要的步骤背景会变黄色、文本变红色并加删除线作为区分；
2、此表格及生成的runcard给到工艺部门确定，工艺部门需要修改的recipe信息填写到“PE correct框中”，修改的recipe信息会自动更新到第二页Run card模板中；
3、将第二页需要的步骤（通过列筛选-颜色筛选-按文字颜色筛选-选择黑色）复制并“选择性粘贴--粘贴为数值”到《runcard导入模板》中，最后将其导入到MES中即可完成flow创建。
Mask family name： |  | EF041A | ( sample:EF030A) |  |  |  | 颜色 | 含义 |  | Sc Percentage | Code
Production name: |  | FQ003WM2A001 | Technical version: | E001 |  |  |  | Owner修改区域 |  | 0% | AN
Select Tx/Rx： | Rx | Production flow name： | FR003WM2A001E001 |  |  |  |  | 计算结果或基本不变，可修改 |  | 8% | AS
[8 empty] | 工艺部门需要更改的recipe填在此处 |  | 13% | SB
V1 Sc percentage: |  | 0% | Sc% code: | AN |  |  | 其他白色区域 | 自动更正，不可修改 |  | 20% | SD
V2 Sc percentage: |  | 0% | Sc% code: | AN |  |  |  | 默认无内容，不可修改 |  | 25% | SE
[10 empty] | A | SF
Layer No. | Route Select | Target THK(nm) | Dep recipe confirm |  | Photo recipe |  | Etch /Trim recipe & PR THK confirm |  |  | B | SG
|  |  | Template | PE correct | Template | PE correct | Template | PE correct | Suggest PR THK | C | SH
S1 |  | 1000 | CVD-S1OX1000 |  | IP30S1@EF041A-08 |  | ICP-S1OX1000
U1 |  | 348 | PVD-U1MO348N |  | IP40U1@EF041A-95 | IP40U1@EF041A-95 | ICP-U1MO348N |  | 4
V1 |  | 1100 | PVD-V1AN1100N |  | IP40V1@EF041A-97 | IP40V1@EF041A-97 | ICP-V1OX200N
[7 empty] | ICP-V1AN1100N |  | 4
B1 | Yes | 200 | CVD-B1OX200N |  | IP2000@EF041A-42 |  | ICP-B1OX200N
M2_TF |  | 368 | PVD-M2MO368N
UVM1 | No | 060 |  |  | IP3000@EF041A-140 |  | TRM-MO280N-A
F1 | No | 070 | PVD-F1MO070N |  | IP3000@EF041A-45 |  | ICP-F1MO70N
PreM2 | Trim | 058 |  |  | IP3000@EF041A-09 |  | TRM-MO280N-A
PreM3 | No | 011 |  |  | IP3000@EF041A-10 |  | TRM-MO280N-A
T1 | Trim | 010 |  |  | IP3000@EF041A-35 |  | TRM-MO280N-A
T2 | Trim | 015 |  |  | IP3000@EF041A-36 |  | TRM-MO280N-A
T3 | No | 010 |  |  | IP3000@EF041A-135 |  | TRM-MO280N-A
T4 | No | 010 |  |  | IP3000@EF041A-136 |  | TRM-MO280N-A
T5 | No | 015 |  |  | IP3000@EF041A-137 |  | TRM-MO280N-A
T6 | No | 020 |  |  | IP3000@EF041A-138 |  | TRM-MO280N-A
T7 | No | 030 |  |  | IP3000@EF041A-139 |  | TRM-MO280N-A
T8 | No | 040 |  |  | IP3000@EF041A-150 |  | TRM-MO280N-A
M1 | Refer to W1 | 368 |  |  | IP3000@EF041A-126 |  | ICP-M1MO368N | ICP-M1MO368N
[7 empty] | 删除 | 删除
W1 | No |  |  |  | IP4000@EF041A-126 |  | ICP-V2AN300N
ICP-W1MO368N
V2 |  | 300 | PVD-V2AN300N |  | IP3000@EF041A-90 |  | ICP-V2AN300N
Pad |  | 2000/100 | EGN-AL2000-A |  | IN3000@EF041A-48 |  | ETCHLIF-PAD1
V3 |  | 1460 |  |  | IP4000@EF041A-58 |  | ICP-V3AN1460
Grinding |  | 250um | WBG-140-250
Thin RF Trim | Yes | [5 empty] | TRM-AN300N-C
Trim route: | Trim time | Frequency base | 1st Trim Target | 2nd Trim Target | 3rd Trim Target | 4th Trim Target | A-Trim slope | B-Trim intercept
Thin RF Trim | 3 | Center | 1822.5 | 1832.5 | 1842.5 | 2460 | 0.6 | 0.5

## Runcard-template
YANXIMC Runcard产品流程信息
| 产品号(*) | FQ003WM2A001 | 工艺流程号(*) | FR003WM2A001E001
工艺流程号(*) | 路径号(*) | 步骤号(*) | 步骤描述(*) | TARGET | SPC JOB ID | RECIPE ID(*) | 设备组ID(*) | 设备ID | 光罩族ID | 光罩ID | EDC参数集ID | Q-TIME | Q-TIME ID | 返工流程ID | 返回工步号 | 路径分支(0,1,不选) | 步骤分支(0,1,不选) | 操作提示 | 操作类型
FR003WM2A001E001 | WAFER START | 010020 | Wafer start |  |  | NA | NA
FR003WM2A001E001 | LASER MARK | 010040 | Laser mark |  |  | WFM-MAKHIM01 | AWFM
FR003WM2A001E001 | S1 | 020020 | Pre-Stress monitor wafer |  |  | NA | ASTR |  |  |  | ETD_TF_WARP_S5
FR003WM2A001E001 | S1 | 020040 | Wafer clean before S1 dep |  |  | WETSTD-CLEAN | AACW |  |  |  |  | 72:00:00 | ETD_S10001_FR003WM2A001E001
FR003WM2A001E001 | S1 | 020060 | Bare wafer particle monitor |  |  | PAC-SIOP3UMO | APAC |  |  |  | ETD_MFG_WPA_A |  |  | ETD_WTRE0001 | 020040
FR003WM2A001E001 | S1 | 020080 | S1 by PECVD | PECVD S1 SiO2 1000nm |  | CVD-S1OX1000 | ACVD |  |  |  |  | 72:00:00 | ETD_S10002_FR003WM2A001E001 | ETD_WTRE0001 | 020040
FR003WM2A001E001 | S1 | 020100 | THK monitor 49points | THK S1 SiO2 1000nm |  | THK-S1OX1000 | ATHK |  |  |  | ETD_TF_S1THK_HMT
FR003WM2A001E001 | S1 | 020120 | Post stress S1 monitor wafer |  |  | NA | ASTR |  |  |  | ETD_TF_S1STRESS_T
FR003WM2A001E001 | S1 | 020140 | Roughness monitor 1point |  |  | NA | AAFM |  |  |  | ETD_TF_S1RA_S5
FR003WM2A001E001 | S1 | 020160 | Monitor wafer split |  |  | NA | NA
FR003WM2A001E001 | S1 | 020180 | Wafer clean |  |  | WETDIW-CLEAN | AWET |  |  |  |  | 72:00:00 | ETD_S10003_FR003WM2A001E001
FR003WM2A001E001 | S1 | 020200 | S1 Photolithography |  |  | IP30S1@EF041A-08 | AILI |  | EF041A_08 |  |  | 72:00:00 | ETD_S10004_FR003WM2A001E001 | ETD_WTRE0001 | 020180
FR003WM2A001E001 | S1 | 020220 | Photo S1 TCD measure 5points |  |  | EF041A/EF041A_S1_PH_T | ACDS |  |  |  | ETD_PH_S1TCD_SCD |  |  | ETD_PRRE0001 | 020180
FR003WM2A001E001 | S1 | 020240 | Photo S1 BCD measure 5points |  |  | EF041A/EF041A_S1_PH_B | ACDS |  |  |  | ETD_PH_S1BCD_SCD |  |  | ETD_PRRE0001 | 020180
FR003WM2A001E001 | S1 | 020260 | ADI check |  |  | NA | AADI | [6 empty] | ETD_PRRE0001 | 020180
FR003WM2A001E001 | S1 | 020280 | S1 Etch | ETCH S1 SiO2 1000nm |  | ICP-S1OX1000 | ACVD |  |  |  |  | 12:00:00 | ETD_S10005_FR003WM2A001E001
FR003WM2A001E001 | S1 | 020300 | Ashing |  |  | ASH-AS1-002M | AASH |  |  |  |  | 12:00:00 | ETD_S10006_FR003WM2A001E001 | ETD_ETRE0001 | 020300
FR003WM2A001E001 | S1 | 020320 | Wet PR strip |  |  | WETPR-REMOVE | ASSW
FR003WM2A001E001 | S1 | 020340 | Etch S1 THK measure 13points |  |  | PRF-EF041AS1 | APRF |  |  |  | ETD_ET_S1THK_S5 | 84:00:00 | ETD_S10007_FR003WM2A001E001 | ETD_PERE0001 | 020300
FR003WM2A001E001 | S1 | 020360 | Etch S1 TCD measure 5points |  |  | EF041A/EF041A_S1_ET_T | ACDS |  |  |  | ETD_ET_S1TCD_SCD |  |  | ETD_PERE0001 | 020300
FR003WM2A001E001 | S1 | 020380 | Etch S1 BCD measure 5points |  |  | EF041A/EF041A_S1_ET_B | ACDS |  |  |  | ETD_ET_S1BCD_SCD |  |  | ETD_PERE0001 | 020300
FR003WM2A001E001 | S1 | 020400 | AEI check |  |  | NA | AADI | [6 empty] | ETD_PERE0001 | 020300
FR003WM2A001E001 | S1 | 020420 | DFI check |  |  | NA | ADFI | [6 empty] | ETD_PRRE0003 | 020420
FR003WM2A001E001 | U1 | 040020 | Monitor wafer merge |  |  | NA | NA
FR003WM2A001E001 | U1 | 040040 | Wafer clean |  |  | WETDIW-CLEAN | AWET |  |  |  |  | 72:00:00 | ETD_U10001_FR003WM2A001E001
FR003WM2A001E001 | U1 | 040060 | U1 By PVD | PVD U1 Mo/AlN 348/60nm |  | PVD-U1MO348N | APVD |  |  |  |  | 84:00:00 | ETD_U10007_FR003WM2A001E001 | ETD_WTRE0001 | 040040
FR003WM2A001E001 | U1 | 040120 | Post-Stress U1 monitor wafer |  |  | NA | ASTR |  |  |  | ETD_TF_U1STRESS_T
FR003WM2A001E001 | U1 | 040140 | Roughness monitor 1point |  |  | NA | AAFM |  |  |  | ETD_TF_U1RA_S5
FR003WM2A001E001 | U1 | 040160 | XRD monitor 1point |  |  | NA | AXRD |  |  |  | ETD_TF_U1FWHM_T
FR003WM2A001E001 | U1 | 040180 | Monitor wafer split |  |  | NA | NA
FR003WM2A001E001 | U1 | 040190 | U1 THK measurement | THK U1 Mo 348nm |  | MTH-EF041AU1 | AMTH |  |  |  | ETD_TF_U1THK_S5
FR003WM2A001E001 | U1 | 040200 | Wafer clean |  |  | WETDIW-CLEAN | AWET |  |  |  |  | 72:00:00 | ETD_U10002_FR003WM2A001E001
FR003WM2A001E001 | U1 | 040220 | U1 Photolithography |  |  | IP40U1@EF041A-95 | AILI |  | EF041A_95 |  |  | 72:00:00 | ETD_U10003_FR003WM2A001E001 | ETD_WTRE0001 | 040200
FR003WM2A001E001 | U1 | 040240 | Photo U1 TCD measure 5points |  |  | EF041A/EF041A_U1_PH_T | ACDS |  |  |  | ETD_PH_U1TCD_SCD |  |  | ETD_PRRE0002 | 040200
FR003WM2A001E001 | U1 | 040260 | Photo U1 BCD measure 5points |  |  | EF041A/EF041A_U1_PH_B | ACDS |  |  |  | ETD_PH_U1BCD_SCD |  |  | ETD_PRRE0002 | 040200
FR003WM2A001E001 | U1 | 040280 | OVL measure |  |  | OVLEF041A-95 | AOVL |  |  |  | ETD_PH_U1OVL_S5 |  |  | ETD_PRRE0002 | 040200
FR003WM2A001E001 | U1 | 040300 | ADI check |  |  | NA | AADI | [6 empty] | ETD_PRRE0002 | 040200
FR003WM2A001E001 | U1 | 040320 | U1 Etch | ETCH U1 Mo 348nm |  | ICP-U1MO348N | AICP |  |  |  |  | 12:00:00 | ETD_U10004_FR003WM2A001E001
FR003WM2A001E001 | U1 | 040340 | Wet PR strip |  |  | WETPR-REMOVE | ASSW |  |  |  |  | 12:00:00 | ETD_U10005_FR003WM2A001E001 | ETD_ETRE0002 | 040340
FR003WM2A001E001 | U1 | 040360 | Ashing |  |  | ASH-085-005M | AASH |  |  |  |  | 12:00:00 | ETD_U10006_FR003WM2A001E001
FR003WM2A001E001 | U1 | 040380 | Wafer clean |  |  | WETDIW-CLEAN | AWET
FR003WM2A001E001 | U1 | 040400 | Etch U1 THK measure 13points |  |  | PRF-EF041AU1 | APRF |  |  |  | ETD_ET_U1THK_S5 |  |  | ETD_PERE0002 | 040340
FR003WM2A001E001 | U1 | 040420 | Etch U1 TCD measure 5points |  |  | EF041A/EF041A_U1_ET_T | ACDS |  |  |  | ETD_ET_U1TCD_SCD |  |  | ETD_PERE0002 | 040340
FR003WM2A001E001 | U1 | 040440 | Etch U1 BCD measure 5points |  |  | EF041A/EF041A_U1_ET_B | ACDS |  |  |  | ETD_ET_U1BCD_SCD |  |  | ETD_PERE0002 | 040340
FR003WM2A001E001 | U1 | 040460 | AEI check |  |  | NA | AADI | [6 empty] | ETD_PERE0002 | 040340
FR003WM2A001E001 | U1 | 040480 | PCM1 DC measure 49points |  |  | NA | AMTS |  |  |  | ETD_PCM_U1_HMT |  |  | ETD_PERE0002 | 040340
FR003WM2A001E001 | U1 | 040500 | DFI check |  |  | NA | ADFI | [6 empty] | ETD_PRRE0003 | 040500
FR003WM2A001E001 | V1_TF | 060020 | Monitor wafer merge |  |  | NA | NA
FR003WM2A001E001 | V1_TF | 060040 | Wafer clean |  |  | WETDIW-CLEAN | AWET |  |  |  |  | 72:00:00 | ETD_V10001_FR003WM2A001E001
FR003WM2A001E001 | V1_TF | 060060 | V1 By PVD | PVD V1 AlN 1100nm |  | PVD-V1AN1100N | APVD |  |  |  |  | 84:00:00 | ETD_V10007_FR003WM2A001E001 | ETD_WTRE0001 | 060040
FR003WM2A001E001 | V1_TF | 060080 | THK monitor 49points | THK V1 AlN 1100nm |  | THK-V1AN1100N | ATHK |  |  |  | ETD_TF_V1THK_T
FR003WM2A001E001 | V1_TF | 060100 | Post-Stress V1 monitor wafer |  |  | NA | ASTR |  |  |  | ETD_TF_V1STRESS_T
FR003WM2A001E001 | V1_TF | 060120 | Roughness monitor 1point |  |  | NA | AAFM |  |  |  | ETD_TF_V1RA_S5
FR003WM2A001E001 | V1_TF | 060140 | XRD monitor 1 poimt |  |  | NA | AXRD |  |  |  | ETD_TF_V1FWHM_T
FR003WM2A001E001 | V1_TF | 060160 | Monitor wafer split |  |  | NA | NA
FR003WM2A001E001 | B1_TF | 080020 | Wafer clean |  |  | WETDIW-CLEAN | AWET |  |  |  |  | 72:00:00 | ETD_B10001_FR003WM2A001E001
FR003WM2A001E001 | B1_TF | 080040 | B1 By PECVD | PECVD B1 SiO2 200nm |  | CVD-B1OX200N | ACVD |  |  |  |  | 144:00:00 | ETD_B10006_FR003WM2A001E001 | ETD_WTRE0001 | 080020
FR003WM2A001E001 | V1 | 100020 | Wafer clean |  |  | WETDIW-CLEAN | AWET |  |  |  |  | 72:00:00 | ETD_V10002_FR003WM2A001E001
FR003WM2A001E001 | V1 | 100040 | V1 Photolithography |  |  | IP40V1@EF041A-97 | AILI |  | EF041A_97 |  |  | 72:00:00 | ETD_V10003_FR003WM2A001E001 | ETD_WTRE0001 | 100020
FR003WM2A001E001 | V1 | 100060 | Photo V1 TCD measure 5points |  |  | EF041A/EF041A_V1_PH_T | ACDS |  |  |  | ETD_PH_V1TCD_SCD |  |  | ETD_PRRE0002 | 100020
FR003WM2A001E001 | V1 | 100080 | Photo V1 BCD measure 5points |  |  | EF041A/EF041A_V1_PH_B | ACDS |  |  |  | ETD_PH_V1BCD_SCD |  |  | ETD_PRRE0002 | 100020
FR003WM2A001E001 | V1 | 100100 | OVL measure |  |  | OVLEF041A-97 | AOVL |  |  |  | ETD_PH_V1OVL_S5 |  |  | ETD_PRRE0002 | 100020
FR003WM2A001E001 | V1 | 100120 | ADI check |  |  | NA | AADI | [6 empty] | ETD_PRRE0002 | 100020
FR003WM2A001E001 | V1 | 100140 | V1 Etch B1 SiO2 | ETCH B1 SiO2 200nm |  | ICP-V1OX200N | ACVD
FR003WM2A001E001 | V1 | 100160 | V1 Etch | Etch V1 AlN 1100nm,OE 30~60nm |  | ICP-V1AN1100N | AICP |  |  |  |  | 12:00:00 | ETD_V10004_FR003WM2A001E001
FR003WM2A001E001 | V1 | 100180 | Wet PR strip |  |  | WETPR-REMOVE | ASSW |  |  |  |  | 12:00:00 | ETD_V10005_FR003WM2A001E001 | ETD_ETRE0003 | 100180
FR003WM2A001E001 | V1 | 100200 | Ashing |  |  | ASH-085-005M | AASH |  |  |  |  | 12:00:00 | ETD_V10006_FR003WM2A001E001
FR003WM2A001E001 | V1 | 100220 | Wafer clean |  |  | WETDIW-CLEAN | AWET
FR003WM2A001E001 | V1 | 100240 | Etch V1 THK measure 13points |  |  | PRF-EF041AV1 | APRF |  |  |  | ETD_ET_V1THK_S5 |  |  | ETD_PERE0003 | 100180
FR003WM2A001E001 | V1 | 100260 | Etch V1 TCD measure 5points |  |  | EF041A/EF041A_V1_ET_T | ACDS |  |  |  | ETD_ET_V1TCD_SCD |  |  | ETD_PERE0003 | 100180
FR003WM2A001E001 | V1 | 100280 | Etch V1 BCD measure 5points |  |  | EF041A/EF041A_V1_ET_B | ACDS |  |  |  | ETD_ET_V1BCD_SCD |  |  | ETD_PERE0003 | 100180
FR003WM2A001E001 | V1 | 100300 | AEI check |  |  | NA | AADI | [6 empty] | ETD_PERE0003 | 100180
FR003WM2A001E001 | V1 | 100320 | PCM2 DC measure 49points |  |  | NA | AMTS |  |  |  | ETD_PCM_V1_HMT |  |  | ETD_PERE0003 | 100180
FR003WM2A001E001 | V1 | 100340 | DFI check |  |  | NA | ADFI | [6 empty] | ETD_PRRE0003 | 100340
FR003WM2A001E001 | B1 | 120020 | Wafer clean |  |  | WETDIW-CLEAN | AWET |  |  |  |  | 72:00:00 | ETD_B10002_FR003WM2A001E001
FR003WM2A001E001 | B1 | 120040 | B1 Photolithography |  |  | IP2000@EF041A-42 | AILI |  | EF041A_42 |  |  | 72:00:00 | ETD_B10003_FR003WM2A001E001 | ETD_WTRE0001 | 120020
FR003WM2A001E001 | B1 | 120050 | Photo B1 TCD measure 5points |  |  | EF041A/EF041A_B1_PH_T | ACDS |  |  |  | ETD_PH_B1TCD_SCD |  |  | ETD_PRRE0002 | 120020
FR003WM2A001E001 | B1 | 120060 | Photo B1 BCD measure 5points |  |  | EF041A/EF041A_B1_PH_B | ACDS |  |  |  | ETD_PH_B1BCD_SCD |  |  | ETD_PRRE0002 | 120020
FR003WM2A001E001 | B1 | 120080 | OVL measure |  |  | OVLEF041A-42 | AOVL |  |  |  | ETD_PH_B1OVL_S5 |  |  | ETD_PRRE0002 | 120020
FR003WM2A001E001 | B1 | 120100 | ADI check |  |  | NA | AADI | [6 empty] | ETD_PRRE0002 | 120020
FR003WM2A001E001 | B1 | 120120 | B1 Etch | ETCH B1 SiO2 200nm |  | ICP-B1OX200N | ACVD |  |  |  |  | 12:00:00 | ETD_B10004_FR003WM2A001E001
FR003WM2A001E001 | B1 | 120140 | Ashing |  |  | ASH-085-005M | AASH |  |  |  |  | 12:00:00 | ETD_B10005_FR003WM2A001E001
FR003WM2A001E001 | B1 | 120160 | Wet PR strip |  |  | WETPR-REMOVE | ASSW |  |  |  |  | 144:00:00 | ETD_B10006_FR003WM2A001E001
FR003WM2A001E001 | B1 | 120180 | Etch B1 THK measure 13points |  |  | PRF-EF041AB1 | APRF |  |  |  | ETD_ET_B1THK_S5
FR003WM2A001E001 | B1 | 120200 | AEI check |  |  | NA | AADI
FR003WM2A001E001 | B1 | 120220 | DFI check |  |  | NA | ADFI | [6 empty] | ETD_PRRE0003 | 120220
FR003WM2A001E001 | F1 | 130020 | Monitor wafer merge |  |  | NA | NA
FR003WM2A001E001 | F1 | 130040 | Wafer clean |  |  | WETDIW-CLEAN | AWET |  |  |  |  | 72:00:00 | ETD_F10001_FR003WM2A001E001
FR003WM2A001E001 | F1 | 130060 | F1 By PVD | PVD Dep F1 Mo 070nm |  | PVD-F1MO070N | APVD | [6 empty] | ETD_WTRE0001 | 130040
FR003WM2A001E001 | F1 | 130120 | Post-Stress F1 monitor wafer |  |  | NA | ASTR |  |  |  | ETD_TF_F1STRESS_T
FR003WM2A001E001 | F1 | 130140 | Roughness monitor 1point |  |  | NA | AAFM |  |  |  | ETD_TF_F1RA_S5
FR003WM2A001E001 | F1 | 130160 | Monitor wafer split |  |  | NA | NA
FR003WM2A001E001 | F1 | 130170 | F1 THK measurement | THK F1 Mo 070nm |  | MTH-EF041AF1-PVD | AMTH |  |  |  | ETD_TF_F1THK_S5
FR003WM2A001E001 | F1 | 130180 | Wafer clean |  |  | WETDIW-CLEAN | AWET
FR003WM2A001E001 | F1 | 130200 | F1 Photolithography |  |  | IP3000@EF041A-45 | AILI |  | EF041A_45 |  |  | 72:00:00 | ETD_F10002_FR003WM2A001E001 | ETD_WTRE0001 | 130180
FR003WM2A001E001 | F1 | 130220 | Photo F1 BCD measure 5points |  |  | EF041A/EF041A_F1_PH_B | ACDS |  |  |  | ETD_PH_F1BCD_SCD |  |  | ETD_PRRE0002 | 130180
FR003WM2A001E001 | F1 | 130240 | OVL measure |  |  | OVLEF041A-45 | AOVL |  |  |  | ETD_PH_F1OVL_S5 |  |  | ETD_PRRE0002 | 130180
FR003WM2A001E001 | F1 | 130260 | ADI check |  |  | NA | AADI | [6 empty] | ETD_PRRE0002 | 130180
FR003WM2A001E001 | F1 | 130280 | F1 Etch | F1 Etch Mo 070nm |  | ICP-F1MO70N | AICP |  |  |  |  | 12:00:00 | ETD_F10003_FR003WM2A001E001
FR003WM2A001E001 | F1 | 130300 | Wet PR strip |  |  | WETPR-REMOVE | ASSW |  |  |  |  | 12:00:00 | ETD_F10004_FR003WM2A001E001 | ETD_ETRE0004 | 130300
FR003WM2A001E001 | F1 | 130320 | Ashing |  |  | ASH-085-005M | AASH |  |  |  |  | 12:00:00 | ETD_F10005_FR003WM2A001E001
FR003WM2A001E001 | F1 | 130340 | Wafer clean |  |  | WETDIW-CLEAN | AWET
FR003WM2A001E001 | F1 | 130360 | Etch F1 THK measure 13points |  |  | PRF-EF041AF1 | APRF |  |  |  | ETD_ET_F1THK_S5 |  |  | ETD_PERE0004 | 130300
FR003WM2A001E001 | F1 | 130380 | Etch F1 BCD measure 5points |  |  | EF041A/EF041A_F1_ET_B | ACDS |  |  |  | ETD_ET_F1BCD_SCD |  |  | ETD_PERE0004 | 130300
FR003WM2A001E001 | F1 | 130400 | AEI check |  |  | NA | AADI | [6 empty] | ETD_PERE0004 | 130300
FR003WM2A001E001 | F1 | 130420 | DFI check |  |  | NA | ADFI | [6 empty] | ETD_PRRE0003 | 130420
FR003WM2A001E001 | M2_TF | 140020 | Monitor wafer merge |  |  | NA | NA
FR003WM2A001E001 | M2_TF | 140040 | Wafer clean |  |  | WETDIW-CLEAN | AWET |  |  |  |  | 72:00:00 | ETD_M10001_FR003WM2A001E001
FR003WM2A001E001 | M2_TF | 140060 | M2 By PVD | PVD M2 368nm |  | PVD-M2MO368N | APVD |  |  |  |  | 84:00:00 | ETD_M10007_FR003WM2A001E001 | ETD_WTRE0001 | 140040
FR003WM2A001E001 | M2_TF | 140120 | Post-Stress M2 monitor wafer |  |  | NA | ASTR |  |  |  | ETD_TF_M2STRESS_T
FR003WM2A001E001 | M2_TF | 140140 | Monitor wafer split |  |  | NA | NA
FR003WM2A001E001 | M2_TF | 140160 | M2 THK measurement |  |  | MTH-EF041AM2 | AMTH |  |  |  | ETD_TF_M2THK_S5
FR003WM2A001E001 | UVM1 | 150010 | Wafer clean |  |  | WETDIW-CLEAN | AWET |  |  |  |  | 72:00:00 | ETD_PM20001_FR003WM2A001E001
FR003WM2A001E001 | UVM1 | 150020 | UVM1 Photolithography |  |  | IP3000@EF041A-140 | AILI |  | EF041A_140 |  |  | 72:00:00 | ETD_PM20002_FR003WM2A001E001
FR003WM2A001E001 | UVM1 | 150030 | Photo UVM1 BCD measure 5points |  |  | EF041A/EF041A_UM_PH_B | ACDS |  |  |  | ETD_PH_UVM1TCD_HMT
FR003WM2A001E001 | UVM1 | 150040 | UVM1 OVL measure |  |  | OVLEF041A-140 | AOVL |  |  |  | ETD_PH_UVM1OVL_S5
FR003WM2A001E001 | UVM1 | 150050 | ADI check |  |  | NA | AADI | [6 empty] | ETD_PHRE0001
FR003WM2A001E001 | UVM1 | 150060 | UVM1 Trimming | UVM1 Trim removal Mo 060nm |  | TRM-MO280N-A | ATRM |  |  |  |  | 12:00:00 | ETD_PM20003_FR003WM2A001E001
FR003WM2A001E001 | UVM1 | 150070 | Wet PR strip |  |  | WETPR-REMOVE | ASSW |  |  |  |  | 12:00:00 | ETD_PM20004_FR003WM2A001E001
FR003WM2A001E001 | UVM1 | 150080 | Ashing |  |  | ASH-085-005M | AASH |  |  |  |  | 12:00:00 | ETD_PM20005_FR003WM2A001E001
FR003WM2A001E001 | UVM1 | 150090 | Wafer clean |  |  | WETDIW-CLEAN | AWET
FR003WM2A001E001 | UVM1 | 150100 | Trim UVM1 THK measure 13points |  |  | MTH-EF041AUM | AMTH |  |  |  | ETD_ET_UVM1THK_A
FR003WM2A001E001 | UVM1 | 150110 | AEI check |  |  | NA | AADI | [6 empty] | ETD_ETRE0001
FR0WFCF3A001P001 | UVM1 | 150120 | DFI check |  |  | NA | ADFI
FR003WM2A001E001 | F1 | 160020 | Wafer clean |  |  | WETDIW-CLEAN | AWET |  |  |  |  | 72:00:00 | ETD_F10001_FR003WM2A001E001
FR003WM2A001E001 | F1 | 160040 | F1 Photolithography |  |  | IP3000@EF041A-45 | AILI |  | EF041A_45 |  |  | 72:00:00 | ETD_F10002_FR003WM2A001E001 | ETD_WTRE0001 | 160020
FR003WM2A001E001 | F1 | 160060 | Photo F1 BCD measure 5points |  |  | EF041A/EF041A_F1_PH_B | ACDS |  |  |  | ETD_PH_F1TCD_SCD |  |  | ETD_PRRE0002 | 160020
FR003WM2A001E001 | F1 | 160080 | OVL measure |  |  | OVLEF041A-45 | AOVL |  |  |  | ETD_PH_F1OVL_S5 |  |  | ETD_PRRE0002 | 160020
FR003WM2A001E001 | F1 | 160100 | ADI check |  |  | NA | AADI | [6 empty] | ETD_PRRE0002 | 160020
FR003WM2A001E001 | F1 | 160120 | F1 Trimming | F1 Trim removal Mo 070nm |  | ICP-F1MO70N | ATRM |  |  |  |  | 12:00:00 | ETD_F10003_FR003WM2A001E001
FR003WM2A001E001 | F1 | 160140 | Wet PR strip |  |  | WETPR-REMOVE | ASSW |  |  |  |  | 12:00:00 | ETD_F10004_FR003WM2A001E001
FR003WM2A001E001 | F1 | 160160 | Ashing |  |  | ASH-085-005M | AASH |  |  |  |  | 12:00:00 | ETD_F10005_FR003WM2A001E001
FR003WM2A001E001 | F1 | 160180 | Wafer clean |  |  | WETDIW-CLEAN | AWET
FR003WM2A001E001 | F1 | 160200 | F1 removal THK monitor |  |  | MTH-EF041AF1 | AMTH |  |  |  | ETD_TF_F1TMTHK_S5 |  |  | ETD_PTRE0001 | 160140
FR003WM2A001E001 | F1 | 160240 | AEI check |  |  | NA | AADI | [6 empty] | ETD_PTRE0001 | 160140
FR003WM2A001E001 | F1 | 160260 | DFI check |  |  | NA | ADFI | [6 empty] | ETD_PRRE0003 | 160260
FR003WM2A001E001 | PRE_M2 | 180020 | Wafer clean |  |  | WETDIW-CLEAN | AWET |  |  |  |  | 72:00:00 | ETD_UM0001_FR003WM2A001E001
FR003WM2A001E001 | PRE_M2 | 180040 | Pre_M2 Photolithography |  |  | IP3000@EF041A-09 | AILI |  | EF041A_09 |  |  | 72:00:00 | ETD_UM0002_FR003WM2A001E001 | ETD_WTRE0001 | 180020
FR003WM2A001E001 | PRE_M2 | 180060 | Photo Pre_M2 BCD measure 5points |  |  | EF041A/EF041A_PM_PH_B | ACDS |  |  |  | ETD_PH_PREM2BCD_SCD |  |  | ETD_PRRE0002 | 180020
FR003WM2A001E001 | PRE_M2 | 180080 | Pre_M2 OVL measure |  |  | OVLEF041A-09 | AOVL |  |  |  | ETD_PH_PREM2OVL_S5 |  |  | ETD_PRRE0002 | 180020
FR003WM2A001E001 | PRE_M2 | 180100 | ADI check |  |  | NA | AADI | [6 empty] | ETD_PRRE0002 | 180020
FR003WM2A001E001 | PRE_M2 | 180120 | Pre_M2 Trimming | PreM2 Trim removal Mo 058nm |  | TRM-MO280N-A | ATRM |  |  |  |  | 12:00:00 | ETD_UM0003_FR003WM2A001E001
FR003WM2A001E001 | PRE_M2 | 180140 | Wet PR strip |  |  | WETPR-REMOVE2 | ASSW |  |  |  |  | 12:00:00 | ETD_UM0004_FR003WM2A001E001
FR003WM2A001E001 | PRE_M2 | 180160 | Ashing |  |  | ASH-085-005M | AASH |  |  |  |  | 12:00:00 | ETD_UM0005_FR003WM2A001E001
FR003WM2A001E001 | PRE_M2 | 180180 | Wafer clean |  |  | WETDIW-CLEAN | AWET
FR003WM2A001E001 | PRE_M2 | 180200 | Pre_M2 removal THK monitor |  |  | MTH-EF041APM | AMTH |  |  |  | ETD_TF_PREM2THK_S3 |  |  | ETD_PTRE0002 | 180140
FR003WM2A001E001 | PRE_M2 | 180240 | Trim Pre_M2 BCD measure 5points |  |  | EF041A/EF041A_PM_ET_B | ACDS |  |  |  | ETD_ET_PREM2BCD_SCD |  |  | ETD_PTRE0002 | 180140
FR003WM2A001E001 | PRE_M2 | 180260 | AEI check |  |  | NA | AADI | [6 empty] | ETD_PTRE0002 | 180140
FR003WM2A001E001 | PRE_M2 | 180280 | DFI check |  |  | NA | ADFI | [6 empty] | ETD_PRRE0003 | 180280
FR003WM2A001E001 | PRE_M3 | 190020 | Wafer clean |  |  | WETDIW-CLEAN | AWET
FR003WM2A001E001 | PRE_M3 | 190040 | Pre_M3 Photolithography |  |  | IP3000@EF041A-10 | AILI |  | EF041A_10
FR003WM2A001E001 | PRE_M3 | 190060 | Photo Pre_M3 BCD measure 5points |  |  | EF041A/EF041A_P3_PH_B | ACDS
FR003WM2A001E001 | PRE_M3 | 190080 | Pre_M3 OVL measure |  |  | OVLEF041A-10 | AOVL
FR003WM2A001E001 | PRE_M3 | 190100 | ADI check |  |  | NA | AADI
FR003WM2A001E001 | PRE_M3 | 190120 | Pre_M3 Trimming | PreM3 Trim removal Mo 011nm |  | TRM-MO280N-A | ATRM
FR003WM2A001E001 | PRE_M3 | 190140 | Wet PR strip |  |  | WETPR-REMOM2 | ASSW
FR003WM2A001E001 | PRE_M3 | 190160 | Ashing |  |  | ASH-085-005M | AASH
FR003WM2A001E001 | PRE_M3 | 190180 | Wafer clean |  |  | WETDIW-CLEAN | AWET
FR003WM2A001E001 | PRE_M3 | 190200 | Pre_M3 removal THK monitor |  |  | MTH-EF041AP3 | AMTH
FR003WM2A001E001 | PRE_M3 | 190220 | Trim Pre_M3 BCD measure 5points |  |  | EF041A/EF041A_P3_ET_B | ACDS
FR003WM2A001E001 | PRE_M3 | 190240 | AEI check |  |  | NA | AADI
FR003WM2A001E001 | PRE_M3 | 190260 | DFI check |  |  | NA | ADFI
FR003WM2A001E001 | T1 | 200020 | Wafer clean |  |  | WETDIW-CLEAN | AWET |  |  |  |  | 72:00:00 | ETD_T10001_FR003WM2A001E001
FR003WM2A001E001 | T1 | 200040 | T1 Photolithography |  |  | IP3000@EF041A-35 | AILI |  | EF041A_35 |  |  | 72:00:00 | ETD_T10002_FR003WM2A001E001 | ETD_WTRE0001 | 200020
FR003WM2A001E001 | T1 | 200060 | Photo T1 BCD measure 5points |  |  | EF041A/EF041A_T1_PH_B | ACDS |  |  |  | ETD_PH_T1BCD_SCD |  |  | ETD_PRRE0002 | 200020
FR003WM2A001E001 | T1 | 200080 | OVL measure |  |  | OVLEF041A-35 | AOVL |  |  |  | ETD_PH_T1OVL_S5 |  |  | ETD_PRRE0002 | 200020
FR003WM2A001E001 | T1 | 200100 | ADI check |  |  | NA | AADI | [6 empty] | ETD_PRRE0002 | 200020
FR003WM2A001E001 | T1 | 200120 | T1 Trimming | T1 Trim removal Mo 010nm |  | TRM-MO280N-A | ATRM |  |  |  |  | 12:00:00 | ETD_T10003_FR003WM2A001E001
FR003WM2A001E001 | T1 | 200140 | Wet PR strip |  |  | WETPR-REMOVE | ASSW |  |  |  |  | 12:00:00 | ETD_T10004_FR003WM2A001E001
FR003WM2A001E001 | T1 | 200160 | Ashing |  |  | ASH-085-005M | AASH |  |  |  |  | 12:00:00 | ETD_T10005_FR003WM2A001E001
FR003WM2A001E001 | T1 | 200180 | Wafer clean |  |  | WETDIW-CLEAN | AWET
FR003WM2A001E001 | T1 | 200200 | T1 removal THK monitor |  |  | MTH-EF041AT1 | AMTH |  |  |  | ETD_TF_T1THK_S3 |  |  | ETD_PTRE0003 | 200140
FR003WM2A001E001 | T1 | 200240 | AEI check |  |  | NA | AADI | [6 empty] | ETD_PTRE0003 | 200140
FR003WM2A001E001 | T1 | 200260 | DFI check |  |  | NA | ADFI | [6 empty] | ETD_PRRE0003 | 200260
FR003WM2A001E001 | T2 | 220020 | Wafer clean |  |  | WETDIW-CLEAN | AWET |  |  |  |  | 72:00:00 | ETD_T20001_FR003WM2A001E001
FR003WM2A001E001 | T2 | 220040 | T2 Photolithography |  |  | IP3000@EF041A-36 | AILI |  | EF041A_36 |  |  | 72:00:00 | ETD_T20002_FR003WM2A001E001 | ETD_WTRE0001 | 220020
FR003WM2A001E001 | T2 | 220060 | Photo T2 BCD measure 5points |  |  | EF041A/EF041A_T2_PH_B | ACDS |  |  |  | ETD_PH_T2BCD_SCD |  |  | ETD_PRRE0002 | 220020
FR003WM2A001E001 | T2 | 220080 | OVL measure |  |  | OVLEF041A-36 | AOVL |  |  |  | ETD_PH_T2OVL_S5 |  |  | ETD_PRRE0002 | 220020
FR003WM2A001E001 | T2 | 220100 | ADI check |  |  | NA | AADI | [6 empty] | ETD_PRRE0002 | 220020
FR003WM2A001E001 | T2 | 220120 | T2 Trimming | T2 Trim removal Mo 015nm |  | TRM-MO280N-A | ATRM |  |  |  |  | 12:00:00 | ETD_T20003_FR003WM2A001E001
FR003WM2A001E001 | T2 | 220140 | Wet PR strip |  |  | WETPR-REMOVE | ASSW |  |  |  |  | 12:00:00 | ETD_T20004_FR003WM2A001E001
FR003WM2A001E001 | T2 | 220160 | Ashing |  |  | ASH-085-005M | AASH |  |  |  |  | 12:00:00 | ETD_T20005_FR003WM2A001E001
FR003WM2A001E001 | T2 | 220180 | Wafer clean |  |  | WETDIW-CLEAN | AWET
FR003WM2A001E001 | T2 | 220200 | T2 removal THK monitor |  |  | MTH-EF041AT2 | AMTH |  |  |  | ETD_TF_T2THK_S3 |  |  | ETD_PTRE0004 | 220140
FR003WM2A001E001 | T2 | 220240 | AEI check |  |  | NA | AADI | [6 empty] | ETD_PTRE0004 | 220140
FR003WM2A001E001 | T2 | 220260 | DFI check |  |  | NA | ADFI | [6 empty] | ETD_PRRE0003 | 220240
FR003WM2A001E001 | T3 | 240020 | Wafer clean |  |  | WETDIW-CLEAN | AWET |  |  |  |  | 72:00:00 | ETD_T30001_FR003WM2A001E001
FR003WM2A001E001 | T3 | 240040 | T3 Photolithography |  |  | IP3000@EF041A-135 | AILI |  | EF041A_135 |  |  | 72:00:00 | ETD_T30002_FR003WM2A001E001 | ETD_WTRE0001 | 240020
FR003WM2A001E001 | T3 | 240060 | Photo T3 BCD measure 5points |  |  | EF041A/EF041A_T3_PH_B | ACDS |  |  |  | ETD_PH_T3BCD_SCD |  |  | ETD_PRRE0002 | 240020
FR003WM2A001E001 | T3 | 240080 | OVL measure |  |  | OVLEF041A-37 | AOVL |  |  |  | ETD_PH_T3OVL_S5 |  |  | ETD_PRRE0002 | 240020
FR003WM2A001E001 | T3 | 240100 | ADI check |  |  | NA | AADI | [6 empty] | ETD_PRRE0002 | 240020
FR003WM2A001E001 | T3 | 240120 | T3 Trimming | T3 Trim removal Mo 010nm |  | TRM-MO280N-A | ATRM |  |  |  |  | 12:00:00 | ETD_T30003_FR003WM2A001E001
FR003WM2A001E001 | T3 | 240140 | Wet PR strip |  |  | WETPR-REMOVE | ASSW |  |  |  |  | 12:00:00 | ETD_T30004_FR003WM2A001E001
FR003WM2A001E001 | T3 | 240160 | Ashing |  |  | ASH-085-005M | AASH |  |  |  |  | 12:00:00 | ETD_T30005_FR003WM2A001E001
FR003WM2A001E001 | T3 | 240180 | Wafer clean |  |  | WETDIW-CLEAN | AWET
FR003WM2A001E001 | T3 | 240200 | T3 removal THK monitor |  |  | MTH-EF041AT3 | AMTH |  |  |  | ETD_TF_T3THK_S3 |  |  | ETD_PTRE0005 | 240140
FR003WM2A001E001 | T3 | 240240 | AEI check |  |  | NA | AADI | [6 empty] | ETD_PTRE0005 | 240140
FR003WM2A001E001 | T3 | 240260 | DFI check |  |  | NA | ADFI | [6 empty] | ETD_PRRE0003 | 240260
FR003WM2A001E001 | T4 | 260020 | Wafer clean |  |  | WETDIW-CLEAN | AWET |  |  |  |  | 72:00:00 | ETD_T40001_FR003WM2A001E001
FR003WM2A001E001 | T4 | 260040 | T4 Photolithography |  |  | IP3000@EF041A-136 | AILI |  | EF041A_136 |  |  | 72:00:00 | ETD_T40002_FR003WM2A001E001 | ETD_WTRE0001 | 260020
FR003WM2A001E001 | T4 | 260060 | Photo T4 BCD measure 5points |  |  | EF041A/EF041A_T4_PH_B | ACDS |  |  |  | ETD_PH_T4BCD_SCD |  |  | ETD_PRRE0002 | 260020
FR003WM2A001E001 | T4 | 260080 | OVL measure |  |  | OVLEF041A-38 | AOVL |  |  |  | ETD_PH_T4OVL_S5 |  |  | ETD_PRRE0002 | 260020
FR003WM2A001E001 | T4 | 260100 | ADI check |  |  | NA | AADI | [6 empty] | ETD_PRRE0002 | 260020
FR003WM2A001E001 | T4 | 260120 | T4 Trimming | T4 Trim removal Mo 010nm |  | TRM-MO280N-A | ATRM |  |  |  |  | 12:00:00 | ETD_T40003_FR003WM2A001E001
FR003WM2A001E001 | T4 | 260140 | Wet PR strip |  |  | WETPR-REMOVE | ASSW |  |  |  |  | 12:00:00 | ETD_T40004_FR003WM2A001E001
FR003WM2A001E001 | T4 | 260160 | Ashing |  |  | ASH-085-005M | AASH |  |  |  |  | 12:00:00 | ETD_T40005_FR003WM2A001E001
FR003WM2A001E001 | T4 | 260180 | Wafer clean |  |  | WETDIW-CLEAN | AWET
FR003WM2A001E001 | T4 | 260200 | T4 removal THK monitor |  |  | MTH-EF041AT4 | AMTH |  |  |  | ETD_TF_T4THK_S3 |  |  | ETD_PTRE0006 | 260140
FR003WM2A001E001 | T4 | 260240 | AEI check |  |  | NA | AADI | [6 empty] | ETD_PTRE0006 | 260140
FR003WM2A001E001 | T4 | 260260 | DFI check |  |  | NA | ADFI | [6 empty] | ETD_PRRE0003 | 260240
FR003WM2A001E001 | T5 | 280020 | Wafer clean |  |  | WETDIW-CLEAN | AWET |  |  |  |  | 72:00:00 | ETD_T50001_FR003WM2A001E001
FR003WM2A001E001 | T5 | 280040 | T5 Photolithography |  |  | IP3000@EF041A-137 | AILI |  | EF041A_137 |  |  | 72:00:00 | ETD_T50002_FR003WM2A001E001 | ETD_WTRE0001 | 280020
FR003WM2A001E001 | T5 | 280060 | Photo T5 BCD measure 5points |  |  | EF041A/EF041A_T5_PH_B | ACDS |  |  |  | ETD_PH_T5BCD_SCD |  |  | ETD_PRRE0002 | 280020
FR003WM2A001E001 | T5 | 280080 | OVL measure |  |  | OVLEF041A-39 | AOVL |  |  |  | ETD_PH_T5OVL_S5 |  |  | ETD_PRRE0002 | 280020
FR003WM2A001E001 | T5 | 280100 | ADI check |  |  | NA | AADI | [6 empty] | ETD_PRRE0002 | 280020
FR003WM2A001E001 | T5 | 280120 | T5 Trimming | T5 Trim removal Mo 015nm |  | TRM-MO280N-A | ATRM |  |  |  |  | 12:00:00 | ETD_T50003_FR003WM2A001E001
FR003WM2A001E001 | T5 | 280140 | Wet PR strip |  |  | WETPR-REMOVE | ASSW |  |  |  |  | 12:00:00 | ETD_T50004_FR003WM2A001E001
FR003WM2A001E001 | T5 | 280160 | Ashing |  |  | ASH-085-005M | AASH |  |  |  |  | 12:00:00 | ETD_T50005_FR003WM2A001E001
FR003WM2A001E001 | T5 | 280180 | Wafer clean |  |  | WETDIW-CLEAN | AWET
FR003WM2A001E001 | T5 | 280200 | T5 removal THK monitor |  |  | MTH-EF041AT5 | AMTH |  |  |  | ETD_TF_T5THK_S3 |  |  | ETD_PTRE0007 | 280140
FR003WM2A001E001 | T5 | 280240 | AEI check |  |  | NA | AADI | [6 empty] | ETD_PTRE0007 | 280140
FR003WM2A001E001 | T5 | 280260 | DFI check |  |  | NA | ADFI | [6 empty] | ETD_PRRE0003 | 280260
FR0WFCF3A001E002 | T6 | 285020 | Wafer clean |  |  | WETDIW-CLEAN | AWET |  |  |  |  | 72:00:00 | ETD_T60001_FR003WM2A001E001
FR0WFCF3A001E002 | T6 | 285040 | T6 Photolithography |  |  | IP3000@EF041A-138 | AILI |  | EF041A_138 |  |  | 72:00:00 | ETD_T60002_FR003WM2A001E001 | ETD_WTRE0001 | 285020
FR0WFCF3A001E002 | T6 | 285060 | Photo T6 BCD measure 5points |  |  | EF041A/EF041A_T6_PH_B | ACDS |  |  |  | ETD_PH_T6BCD_SCD |  |  | ETD_PRRE0002 | 285020
FR0WFCF3A001E002 | T6 | 285080 | OVL measure |  |  | OVLEF041A-138 | AOVL |  |  |  | ETD_PH_T6OVL_S5 |  |  | ETD_PRRE0002 | 285020
FR0WFCF3A001E002 | T6 | 285100 | ADI check |  |  | NA | AADI | [6 empty] | ETD_PRRE0002 | 285020
FR0WFCF3A001E002 | T6 | 285120 | T6 Trimming | T6 Trim removal Mo 015nm |  | TRM-MO280N-A | ATRM |  |  |  |  | 12:00:00 | ETD_T60003_FR003WM2A001E001
FR0WFCF3A001E002 | T6 | 285140 | Wet PR strip |  |  | WETPR-REMOVE | ASSW |  |  |  |  | 12:00:00 | ETD_T60004_FR003WM2A001E001
FR0WFCF3A001E002 | T6 | 285160 | Ashing |  |  | ASH-085-005M | AASH |  |  |  |  | 12:00:00 | ETD_T60005_FR003WM2A001E001
FR0WFCF3A001E002 | T6 | 285180 | Wafer clean |  |  | WETDIW-CLEAN | AWET
FR0WFCF3A001E002 | T6 | 285200 | T6 removal THK monitor |  |  | MTH-EF041AT6 | AMTH |  |  |  | ETD_TF_T6THK_S3 |  |  | ETD_PTRE0008 | 285140
FR0WFCF3A001E002 | T6 | 285240 | AEI check |  |  | NA | AADI | [6 empty] | ETD_PTRE0008 | 285140
FR0WFCF3A001E002 | T6 | 285260 | DFI check |  |  | NA | ADFI | [6 empty] | ETD_PRRE0003 | 285260
FR0WFCF3A001E002 | T7 | 290020 | Wafer clean |  |  | WETDIW-CLEAN | AWET |  |  |  |  | 72:00:00 | ETD_T70001_FR003WM2A001E001
FR0WFCF3A001E002 | T7 | 290040 | T7 Photolithography |  |  | IP3000@EF041A-139 | AILI |  | EF041A_139 |  |  | 72:00:00 | ETD_T70002_FR003WM2A001E001 | ETD_WTRE0001 | 290020
FR0WFCF3A001E002 | T7 | 290060 | Photo T7 BCD measure 5points |  |  | EF041A/EF041A_T7_PH_B | ACDS |  |  |  | ETD_PH_T7BCD_SCD |  |  | ETD_PRRE0002 | 290020
FR0WFCF3A001E002 | T7 | 290080 | OVL measure |  |  | OVLEF041A-139 | AOVL |  |  |  | ETD_PH_T7OVL_S5 |  |  | ETD_PRRE0002 | 290020
FR0WFCF3A001E002 | T7 | 290100 | ADI check |  |  | NA | AADI | [6 empty] | ETD_PRRE0002 | 290020
FR0WFCF3A001E002 | T7 | 290120 | T7 Trimming | T7 Trim removal Mo 015nm |  | EF041A/EF041A_T7_PH_B | ATRM |  |  |  |  | 12:00:00 | ETD_T70003_FR003WM2A001E001
FR0WFCF3A001E002 | T7 | 290140 | Wet PR strip |  |  | WETPR-REMOVE | ASSW |  |  |  |  | 12:00:00 | ETD_T70004_FR003WM2A001E001
FR0WFCF3A001E002 | T7 | 290160 | Ashing |  |  | ASH-085-005M | AASH |  |  |  |  | 12:00:00 | ETD_T70005_FR003WM2A001E001
FR0WFCF3A001E002 | T7 | 290180 | Wafer clean |  |  | WETDIW-CLEAN | AWET
FR0WFCF3A001E002 | T7 | 290200 | T7 removal THK monitor |  |  | MTH-EF041AT7 | AMTH |  |  |  | ETD_TF_T7THK_S3 |  |  | ETD_PTRE0009 | 290140
FR0WFCF3A001E002 | T7 | 290240 | AEI check |  |  | NA | AADI | [6 empty] | ETD_PTRE0009 | 290140
FR0WFCF3A001E002 | T7 | 290260 | DFI check |  |  | NA | ADFI | [6 empty] | ETD_PRRE0003 | 290260
FR0WFCF3A001E002 | T8 | 295020 | Wafer clean |  |  | WETDIW-CLEAN | AWET |  |  |  |  | 72:00:00 | ETD_T80001_FR003WM2A001E001
FR0WFCF3A001E002 | T8 | 295040 | T8 Photolithography |  |  | IP3000@EF041A-150 | AILI |  | EF041A_140 |  |  | 72:00:00 | ETD_T80002_FR003WM2A001E001 | ETD_WTRE0001 | 295020
FR0WFCF3A001E002 | T8 | 295060 | Photo T8 BCD measure 5points |  |  | EF041A/EF041A_T8_PH_B | ACDS |  |  |  | ETD_PH_T8BCD_SCD |  |  | ETD_PRRE0002 | 295020
FR0WFCF3A001E002 | T8 | 295080 | OVL measure |  |  | OVLEF041A-140 | AOVL |  |  |  | ETD_PH_T8OVL_S5 |  |  | ETD_PRRE0002 | 295020
FR0WFCF3A001E002 | T8 | 295100 | ADI check |  |  | NA | AADI | [6 empty] | ETD_PRRE0002 | 295020
FR0WFCF3A001E002 | T8 | 295120 | T8 Trimming | T8 Trim removal Mo 015nm |  | TRM-MO280N-A | ATRM |  |  |  |  | 12:00:00 | ETD_T80003_FR003WM2A001E001
FR0WFCF3A001E002 | T8 | 295140 | Wet PR strip |  |  | WETPR-REMOVE | ASSW |  |  |  |  | 12:00:00 | ETD_T80004_FR003WM2A001E001
FR0WFCF3A001E002 | T8 | 295160 | Ashing |  |  | ASH-085-005M | AASH |  |  |  |  | 12:00:00 | ETD_T80005_FR003WM2A001E001
FR0WFCF3A001E002 | T8 | 295180 | Wafer clean |  |  | WETDIW-CLEAN | AWET
FR0WFCF3A001E002 | T8 | 295200 | T8 removal THK monitor |  |  | MTH-EF041AT8 | AMTH |  |  |  | ETD_TF_T8THK_S3 |  |  | ETD_PTRE0010 | 295140
FR0WFCF3A001E002 | T8 | 295240 | AEI check |  |  | NA | AADI | [6 empty] | ETD_PTRE0010 | 295140
FR0WFCF3A001E002 | T8 | 295260 | DFI check |  |  | NA | ADFI | [6 empty] | ETD_PRRE0003 | 295260
FR003WM2A001E001 | M1 | 300020 | Wafer clean |  |  | WETDIW-CLEAN | AWET |  |  |  |  | 72:00:00 | ETD_M10002_FR003WM2A001E001
FR003WM2A001E001 | M1 | 300040 | M1 Photolithography |  |  | IP3000@EF041A-126 | AILI |  | EF041A_126 |  |  | 72:00:00 | ETD_FR003WM2A001E001 | ETD_WTRE0001 | 300020
FR003WM2A001E001 | M1 | 300060 | Photo M1 BCD measure 5points |  |  | EF041A/EF041A_M1_PH_B | ACDS |  |  |  | ETD_PH_M1BCD_SCD |  |  | ETD_PRRE0002 | 300020
FR003WM2A001E001 | M1 | 300080 | OVL measure |  |  | OVLEF041A-126 | AOVL |  |  |  | ETD_PH_M1OVL_S5 |  |  | ETD_PRRE0002 | 300020
FR003WM2A001E001 | M1 | 300100 | ADI check |  |  | NA | AADI | [6 empty] | ETD_PRRE0002 | 300020
FR003WM2A001E001 | M1 | 300120 | M1 physics Etch | ETCH M1 Mo 368nm |  | ICP-M1MO368N | AICP
FR003WM2A001E001 | M1 | 300140 | M1 chemical Etch | ETCH M1 Mo 368nm |  | 删除 | AICP |  |  |  |  | 12:00:00 | ETD_M10004_FR003WM2A001E001
FR003WM2A001E001 | M1 | 300160 | Wet PR strip |  |  | WETPR-REMOVE | ASSW |  |  |  |  | 12:00:00 | ETD_M10005_FR003WM2A001E001 | ETD_ETRE0005 | 300160
FR003WM2A001E001 | M1 | 300180 | Ashing |  |  | ASH-085-005M | AASH |  |  |  |  | 12:00:00 | ETD_M10006_FR003WM2A001E001
FR003WM2A001E001 | M1 | 300200 | Wafer clean |  |  | WETDIW-CLEAN | AWET
FR003WM2A001E001 | M1 | 300220 | Etch M2 THK measure 13points |  |  | PRF-EF041AM2 | APRF |  |  |  | ETD_ET_M2THK_S5 |  |  | ETD_PERE0005 | 300160
FR003WM2A001E001 | M1 | 300240 | Etch M1 THK measure 13points |  |  | PRF-EF041AM1 | APRF |  |  |  | ETD_ET_M1THK_S5 |  |  | ETD_PERE0005 | 300160
FR003WM2A001E001 | M1 | 300260 | Etch M1 BCD measure 5points |  |  | EF041A/EF041A_M1_ET_B | ACDS |  |  |  | ETD_ET_M1BCD_SCD |  |  | ETD_PERE0005 | 300160
FR003WM2A001E001 | M1 | 300280 | AEI check |  |  | NA | AADI | [6 empty] | ETD_PERE0005 | 300160
FR003WM2A001E001 | M1 | 300300 | PCM3 DC measure 49points |  |  | NA | AMTS |  |  |  | ETD_PCM_M1_HMT |  |  | ETD_PERE0005 | 300160
FR003WM2A001E001 | V2_TF | 320020 | Monitor wafer merge |  |  | NA | NA
FR003WM2A001E001 | V2_TF | 320040 | Wafer clean |  |  | WETDIW-CLEAN | AWET |  |  |  |  | 72:00:00 | ETD_V20001_FR003WM2A001E001
FR003WM2A001E001 | V2_TF | 320060 | V2 By PVD | PVD V2 AlN 300nm |  | PVD-V2AN300N | APVD |  |  |  |  | 84:00:00 | ETD_V20007_FR003WM2A001E001 | ETD_WTRE0001 | 320040
FR003WM2A001E001 | V2_TF | 320080 | THK monitor 49points | THK V2 AlN 300nm |  | THK-V2AN300N | ATHK |  |  |  | ETD_TF_V2THK_T
FR003WM2A001E001 | V2_TF | 320100 | Post-Stress V2 monitor wafer |  |  | NA | ASTR |  |  |  | ETD_TF_V2STRESS_T
FR003WM2A001E001 | V2_TF | 320120 | Monitor wafer split |  |  | NA | NA
FR003WM2A001E001 | W1 | 340020 | Wafer clean |  |  | WETDIW-CLEAN | AWET |  |  |  |  | 72:00:00 | ETD_W10001_FR003WM2A001E001
FR003WM2A001E001 | W1 | 340040 | W1 Photolithography |  |  | IP4000@EF041A-126 | AILI |  | EF041A_126 |  |  | 72:00:00 | ETD_W10002_FR003WM2A001E001 | ETD_WTRE0001 | 340020
FR003WM2A001E001 | W1 | 340060 | Photo W1 BCD measure 5points |  |  | EF041A/EF041A_W1_PH_B | ACDS |  |  |  | ETD_PH_W1BCD_SCD |  |  | ETD_PRRE0002 | 340020
FR003WM2A001E001 | W1 | 340080 | OVL measure |  |  | OVLEF041A-126 | AOVL |  |  |  | ETD_PH_W1OVL_S5 |  |  | ETD_PRRE0002 | 340020
FR003WM2A001E001 | W1 | 340100 | ADI check |  |  | NA | AADI | [6 empty] | ETD_PRRE0002 | 340020
FR003WM2A001E001 | W1 | 340120 | V2 AlN etch |  |  | ICP-V2AN300N | AICP
FR003WM2A001E001 | W1 | 340140 | M1 chemical Etch |  |  | ICP-W1MO368N | AICP |  |  |  |  | 12:00:00 | ETD_W10003_FR003WM2A001E001
FR003WM2A001E001 | W1 | 340160 | Wet PR strip |  |  | WETPR-REMOVE | ASSW |  |  |  |  | 12:00:00 | ETD_W10004_FR003WM2A001E001 | ETD_ETRE0006 | 340160
FR003WM2A001E001 | W1 | 340180 | Ashing |  |  | ASH-085-005M | AASH |  |  |  |  | 12:00:00 | ETD_W10005_FR003WM2A001E001
FR003WM2A001E001 | W1 | 340200 | Wafer clean |  |  | WETDIW-CLEAN | AWET
FR003WM2A001E001 | W1 | 340220 | Etch W2 THK measure 13points |  |  | PRF-EF041AW2 | APRF |  |  |  | ETD_ET_W2THK_S5 |  |  | ETD_PERE0006 | 340160
FR003WM2A001E001 | W1 | 340240 | Etch W1 THK measure 13points |  |  | PRF-EF041AW1 | APRF |  |  |  | ETD_ET_W1THK_S5 |  |  | ETD_PERE0006 | 340160
FR003WM2A001E001 | W1 | 340260 | Etch W1 BCD measure 5points |  |  | EF041A/EF041A_W1_ET_B | ACDS |  |  |  | ETD_ET_W1BCD_SCD |  |  | ETD_PERE0006 | 340160
FR003WM2A001E001 | W1 | 340280 | AEI check |  |  | NA | AADI | [6 empty] | ETD_PERE0006 | 340160
FR003WM2A001E001 | W1 | 340300 | DFI check |  |  | NA | ADFI | [6 empty] | ETD_PRRE0003 | 340300
FR003WM2A001E001 | V2 | 360020 | Wafer clean |  |  | WETDIW-CLEAN | AWET |  |  |  |  | 72:00:00 | ETD_V20002_FR003WM2A001E001
FR003WM2A001E001 | V2 | 360040 | V2 Photolithography |  |  | IP3000@EF041A-90 | AILI |  | EF041A_90 |  |  | 72:00:00 | ETD_V20003_FR003WM2A001E001 | ETD_WTRE0001 | 360020
FR003WM2A001E001 | V2 | 360060 | Photo V2 BCD measure 5points |  |  | EF041A/EF041A_V2_PH_B | ACDS |  |  |  | ETD_PH_V2BCD_SCD |  |  | ETD_PRRE0002 | 360020
FR003WM2A001E001 | V2 | 360080 | OVL measure |  |  | OVLEF041A-90 | AOVL |  |  |  | ETD_PH_V2OVL_S5 |  |  | ETD_PRRE0002 | 360020
FR003WM2A001E001 | V2 | 360100 | ADI check |  |  | NA | AADI | [6 empty] | ETD_PRRE0002 | 360020
FR003WM2A001E001 | V2 | 360120 | V2 Etch | Etch V2 AlN 300nm,OE 30~60nm |  | ICP-V2AN300N | AICP |  |  |  |  | 12:00:00 | ETD_V20004_FR003WM2A001E001
FR003WM2A001E001 | V2 | 360140 | Wet PR strip |  |  | WETPR-REMOVE | ASSW |  |  |  |  | 12:00:00 | ETD_V20005_FR003WM2A001E001 | ETD_ETRE0007 | 360140
FR003WM2A001E001 | V2 | 360160 | Ashing |  |  | ASH-085-005M | AASH |  |  |  |  | 12:00:00 | ETD_V20006_FR003WM2A001E001
FR003WM2A001E001 | V2 | 360180 | Wafer clean |  |  | WETDIW-CLEAN | AWET
FR003WM2A001E001 | V2 | 360200 | Etch V2 THK measure 13points |  |  | PRF-EF041AV2 | APRF |  |  |  | ETD_ET_V2THK_S5 |  |  | ETD_PERE0007 | 360140
FR003WM2A001E001 | V2 | 360220 | Etch V2 BCD measure 5points |  |  | EF041A/EF041A_V2_ET_B | ACDS |  |  |  | ETD_ET_V2BCD_SCD |  |  | ETD_PERE0007 | 360140
FR003WM2A001E001 | V2 | 360240 | AEI check |  |  | NA | AADI | [6 empty] | ETD_PERE0007 | 360140
FR003WM2A001E001 | V2 | 360260 | PCM5 DC measure 49points |  |  | NA | AMTS |  |  |  | ETD_PCM_V2_HMT |  |  | ETD_PERE0007 | 360140
FR003WM2A001E001 | V2 | 360280 | DFI check |  |  | NA | ADFI | [6 empty] | ETD_PRRE0003 | 360280
FR003WM2A001E001 | PAD | 380020 | Wafer clean |  |  | WETDIW-CLEAN | AWET |  |  |  |  | 72:00:00 | ETD_P10001_FR003WM2A001E001
FR003WM2A001E001 | PAD | 380040 | Pad Photolithography |  |  | IN3000@EF041A-48 | AILI |  | EF041A_48 |  |  | 72:00:00 | ETD_P10002_FR003WM2A001E001 | ETD_WTRE0001 | 380020
FR003WM2A001E001 | PAD | 380060 | Photo Pad BCD measure 5points |  |  | EF041A/EF041A_P1_PH_B | ACDS |  |  |  | ETD_PH_P1BCD_SCD |  |  | ETD_PRRE0002 | 380020
FR003WM2A001E001 | PAD | 380080 | OVL measure |  |  | OVLEF041A-48 | AOVL |  |  |  | ETD_PH_P1OVL_S5 |  |  | ETD_PRRE0002 | 380020
FR003WM2A001E001 | PAD | 380100 | ADI check |  |  | NA | AADI | [6 empty] | ETD_PRRE0002 | 380020
FR003WM2A001E001 | PAD | 380120 | Pad by EVR | EGN Al/Ti 2000/100nm |  | EGN-AL2000-A | AEGN |  |  |  |  | 24:00:00 | ETD_P10003_FR003WM2A001E001
FR003WM2A001E001 | PAD | 380140 | Pad THK measurement |  |  | MTH-EF041AP1 | AMTH |  |  |  | ETD_TF_P1THK_S10H
FR003WM2A001E001 | PAD | 380180 | Pad lift off |  |  | ETCHLIF-PAD1 | ALIF
FR003WM2A001E001 | PAD | 380200 | Etch Pad THK measure 13points |  |  | PRF-EF041AP1 | APRF |  |  |  | ETD_ET_P1THK_S5
FR003WM2A001E001 | PAD | 380220 | Etch Pad BCD measure 5points |  |  | EF041A/EF041A_P1_ET_B | ACDS |  |  |  | ETD_ET_P1BCD_SCD
FR003WM2A001E001 | PAD | 380240 | AEI check |  |  | NA | NA | [6 empty] | ETD_LFRE0001 | 380240
FR003WM2A001E001 | PAD | 380260 | PCM4 DC measure 49points |  |  | NA | AMTS |  |  |  | ETD_PCM_P1_HMT
FR003WM2A001E001 | PAD | 380280 | DFI check |  |  | NA | ADFI | [6 empty] | ETD_PRRE0003 | 380280
FR003WM2A001E001 | V3 | 460020 | Wafer clean |  |  | WETDIW-CLEAN | AWET |  |  |  |  | 72:00:00 | ETD_V30001_FR003WM2A001E001
FR003WM2A001E001 | V3 | 460040 | V3 Photolithography |  |  | IP4000@EF041A-58 | AILI |  | EF041A_58 |  |  | 72:00:00 | ETD_V30002_FR003WM2A001E001 | ETD_WTRE0001 | 460020
FR003WM2A001E001 | V3 | 460060 | Photo V3 BCD measure 5points |  |  | EF041A/EF041A_V3_PH_B | ACDS |  |  |  | ETD_PH_V3BCD_SCD |  |  | ETD_PRRE0002 | 460020
FR003WM2A001E001 | V3 | 460080 | OVL measure |  |  | OVLEF041A-58 | AOVL |  |  |  | ETD_PH_V3OVL_S5 |  |  | ETD_PRRE0002 | 460020
FR003WM2A001E001 | V3 | 460100 | ADI check |  |  | NA | AADI | [6 empty] | ETD_PRRE0002 | 460020
FR003WM2A001E001 | V3 | 460120 | V3 Etch | Etch V3 AlN 1460nm,OE 30~60nm |  | ICP-V3AN1460 | AICP |  |  |  |  | 12:00:00 | ETD_V30003_FR003WM2A001E001
FR003WM2A001E001 | V3 | 460140 | Wet PR strip |  |  | WETPR-REMOVE | ASSW |  |  |  |  | 12:00:00 | ETD_V30004_FR003WM2A001E001 | ETD_ETRE0010 | 460140
FR003WM2A001E001 | V3 | 460160 | Ashing |  |  | ASH-085-005M | AASH |  |  |  |  | 12:00:00 | ETD_V30005_FR003WM2A001E001
FR003WM2A001E001 | V3 | 460180 | Wafer clean |  |  | WETDIW-CLEAN | AWET
FR003WM2A001E001 | V3 | 460200 | Etch V3 THK measure 13points |  |  | PRF-EF041AV3 | APRF |  |  |  | ETD_ET_V3THK_S5 |  |  | ETD_PERE0009 | 460140
FR003WM2A001E001 | V3 | 460220 | Etch V3 BCD measure 5points |  |  | EF041A/EF041A_V3_ET_B | ACDS |  |  |  | ETD_ET_V3BCD_SCD |  |  | ETD_PERE0009 | 460140
FR0WFCF3A001E001 | V3 | 460240 | AEI check |  |  | NA | AADI | [6 empty] | ETD_PERE0009 | 460140
FR003WM2A001E001 | V3 | 460260 | DFI check |  |  | NA | ADFI | [6 empty] | ETD_PRRE0003 | 460260
FR003WM2A001E001 | GRIND | 520160 | Tape lamination for grinding |  |  | NA | ATAP01 |  |  |  |  | 0:45
FR003WM2A001E001 | GRIND | 520180 | wafer backside grinding | target wafer height 250um |  | WBG-140-250 | AWBG01
FR003WM2A001E001 | GRIND | 520200 | De-tape after grinding |  |  | NA | ADET01
FR003WM2A001E001 | GRIND | 520220 | thin wafer thickness measurement | 5 points，exculde edge 10mm |  | NA | NA |  |  |  | ETD_TF_250THK_HMT
FR003WM2A001E001 | GRIND | 520240 | thin wafer wargape measurement | wafer height 0.25mm |  | NA | ASTR01 |  |  |  | ETD_ET_250WARP_S5
FR003WM2A001E001 | GRIND | 520260 | After grind inspection |  |  | NA | AADI
FR003WM2A001E001 | Thin REL_ET | 530020 | Check wafer edge |  |  | NA | NA
FR003WM2A001E001 | Thin REL_ET | 530060 | Pre bake |  |  | 2 | AOVE
FR003WM2A001E001 | Thin REL_ET | 530080 | Release Etch |  |  | ET-RELEASE01 | AREL
FR003WM2A001E001 | Thin REL_ET | 530100 | Post bake |  |  | 3 | AOVE
FR003WM2A001E001 | Thin REL_ET | 530120 | AEI check |  |  | NA | AADI | [6 empty] | ETD_ETRE0009 | 530100
FR003WM2A001E001 | THIN RF TRIM | 560020 | 1st RF measurement | 1st RF |  | NA | ATES |  |  |  | ETD_PCM_1stRF_A
FR003WM2A001E001 | THIN RF TRIM | 560080 | 1st IBE file creation | Frequency Center target 1822.5MHz(A:0.6,B:0.5) |  | NA | NA
FR003WM2A001E001 | THIN RF TRIM | 560090 | 1st Trim check wafer edge |  |  | NA | NA
FR003WM2A001E001 | THIN RF TRIM | 560100 | 1st Thin wafer RF Trimming |  |  | TRM-AN300N-C | ATRM
FR003WM2A001E001 | THIN RF TRIM | 560140 | 2nd RF measurement | 2nd RF |  | NA | ATES |  |  |  | ETD_PCM_2ndRF_A
FR003WM2A001E001 | THIN RF TRIM | 560200 | 2nd IBE file creation | Frequency Center target 1832.5MHz(A:0.6,B:0.5) |  | NA | NA
FR003WM2A001E001 | THIN RF TRIM | 560210 | 2nd Trim check wafer edge |  |  | NA | NA
FR003WM2A001E001 | THIN RF TRIM | 560220 | 2nd Thin wafer RF Trimming |  |  | TRM-AN300N-C | ATRM
FR003WM2A001E001 | THIN RF TRIM | 560260 | 3rd RF measurement | 3rd RF |  | NA | ATES |  |  |  | ETD_PCM_3rdRF_A
FR003WM2A001E001 | THIN RF TRIM | 560320 | 3rd IBE file creation | Frequency Center target 1842.5MHz(A:0.6,B:0.5) |  | NA | NA
FR003WM2A001E001 | THIN RF TRIM | 560330 | 3rd Trim check wafer edge |  |  | NA | NA
FR003WM2A001E001 | THIN RF TRIM | 560340 | 3rd Thin wafer RF Trimming |  |  | TRM-AN300N-C | ATRM
FR003WM2A001E001 | THIN RF TRIM | 560380 | 4th RF measurement | 4th RF |  | NA | ATES |  |  |  | ETD_PCM_4thRF_A
FR003WM2A001E001 | THIN RF TRIM | 560440 | 4th IBE file creation | Frequency Center target 2460MHz(A:0.6,B:0.5) |  | NA | NA
FR003WM2A001E001 | THIN RF TRIM | 560450 | 4th Trim check wafer edge |  |  | NA | NA
FR003WM2A001E001 | THIN RF TRIM | 560460 | 4th Thin wafer RF Trimming |  |  | TRM-AN300N-C | ATRM
FR003WM2A001E001 | THIN RF TRIM | 560500 | 5th RF measurement | 5th RF |  | NA | ATES |  |  |  | ETD_PCM_5thRF_A
FR003WM2A001E001 | THIN RF TRIM | 560520 | Owner check Trim result |  |  | NA | NA | [6 empty] | ETD_TRRE0001 | 560520
FR003WM2A001E001 | PKG PREPARE | 580020 | 250um wafer OQC check |  |  | NA | NA
FR003WM2A001E001 | PKG PREPARE | 580040 | Vacuum package |  |  | NA | APAK
FR003WM2A001E001 | PKG PREPARE | 580060 | Transfer To FAB B |  |  | NA | NA
FR003WM2A001E001 | Lot judgement | 900000 | Lot judgement |  |  | NA | NA
YANXIMC Rework flow 返工流程信息
工艺流程号(*) | 路径号(*) | 步骤号(*) | 步骤描述(*) | TARGET | SPC JOB ID | RECIPE ID (*) | 设备组(*) | 设备ID | 光罩族ID | 光罩ID | EDC参数集ID | Q-TIME | Q-TIME ID | 返工流程ID |  | 路径分支(0,1,不选) | 步骤分支(0,1,不选) | 操作提示 | 操作类型
ETD_WTRE0001 | ETD_WTRE0001 | 920010 | Dummy for wet clean rework |  |  | NA | NA
ETD_PRRE0001 | ETD_PRRE0001 | 930010 | Ashing |  |  | ASH-AS1-002M | AASH
ETD_PRRE0001 | ETD_PRRE0001 | 930020 | Wet PR strip |  |  | WETPR-REMOVE | ASSW
ETD_PRRE0002 | ETD_PRRE0002 | 930110 | Wet PR strip |  |  | WETPR-REMOVE | ASSW
ETD_PRRE0002 | ETD_PRRE0002 | 930120 | Ashing |  |  | ASH-085-005M | AASH
ETD_PRRE0003 | ETD_PRRE0003 | 930210 | Ashing |  |  | ASH-085-005M | AASH
ETD_PRRE0003 | ETD_PRRE0003 | 930220 | Wafer clean |  |  | WETDIW-CLEAN | AWET
ETD_LFRE0001 | ETD_LFRE0001 | 930310 | Lift-off rework |  |  | 3 | ALIF
ETD_ETRE0001 | ETD_ETRE0001 | 940010 | S1 Etch rework |  |  | ICP-S1OXREWK | ACVD
ETD_ETRE0002 | ETD_ETRE0002 | 940110 | U1 Etch rework |  |  | ICP-U1MOREWK | AICP
ETD_ETRE0003 | ETD_ETRE0003 | 940210 | V1 Etch rework |  |  | ICP-V1ANREWK | AICP
ETD_ETRE0004 | ETD_ETRE0004 | 940310 | F1 Etch rework |  |  | ICP-F1MOREWK | AICP
ETD_ETRE0005 | ETD_ETRE0005 | 940410 | M1 chemical Etch rework |  |  | ICP-M1MOREWK | AICP
ETD_ETRE0006 | ETD_ETRE0006 | 940510 | W1 Mo chemical Etch rework |  |  | ICP-M1MOREWK | AICP
ETD_ETRE0007 | ETD_ETRE0007 | 940610 | V2 Etch rework |  |  | ICP-V2ANREWK | AICP
ETD_ETRE0009 | ETD_ETRE0009 | 940810 | Pre bake |  |  | 2 | AOVE
ETD_ETRE0009 | ETD_ETRE0009 | 940910 | Release Etch |  |  | ET-RELEASERE | AREL
ETD_ETRE0010 | ETD_ETRE0010 | 945010 | V3 Etch rework |  |  | ICP-V3ANREWK | AICP
ETD_PERE0001 | ETD_PERE0001 | 950010 | Wafer clean |  |  | WETDIW-CLEAN | AWET
ETD_PERE0001 | ETD_PERE0001 | 950020 | S1 Photolithography |  |  | IP30S1@EF041A-08-RW | AILI |  | EF041A_08
ETD_PERE0001 | ETD_PERE0001 | 950030 | Photo S1 TCD measure 5points |  |  | EF041A/EF041A_S1_PH_T | ACDS
ETD_PERE0001 | ETD_PERE0001 | 950040 | Photo S1 BCD measure 5points |  |  | EF041A/EF041A_S1_PH_B | ACDS
ETD_PERE0001 | ETD_PERE0001 | 950050 | ADI check |  |  | NA | AADI
ETD_PERE0001 | ETD_PERE0001 | 950060 | S1 Etch rework |  |  | ICP-S1OXREWK | AICP
ETD_PERE0002 | ETD_PERE0002 | 960110 | Wafer clean |  |  | WETDIW-CLEAN | AWET
ETD_PERE0002 | ETD_PERE0002 | 960120 | U1 Photolithography |  |  | IP40U1@EF041A-95-RW | AILI |  | EF041A_95
ETD_PERE0002 | ETD_PERE0002 | 960130 | Photo U1 TCD measure 5points |  |  | EF041A/EF041A_U1_PH_T | ACDS
ETD_PERE0002 | ETD_PERE0002 | 960140 | Photo U1 BCD measure 5points |  |  | EF041A/EF041A_U1_PH_B | ACDS
ETD_PERE0002 | ETD_PERE0002 | 960150 | OVL measure |  |  | OVLEF041A-95 | AOVL
ETD_PERE0002 | ETD_PERE0002 | 960160 | ADI check |  |  | NA | AADI
ETD_PERE0002 | ETD_PERE0002 | 960170 | U1 Etch rework |  |  | ICP-U1MOREWK | AICP
ETD_PERE0003 | ETD_PERE0003 | 960210 | Wafer clean |  |  | WETDIW-CLEAN | AWET
ETD_PERE0003 | ETD_PERE0003 | 960220 | V1 Photolithography |  |  | IP40V1@EF041A-97-RW | AILI |  | EF041A_97
ETD_PERE0003 | ETD_PERE0003 | 960230 | Photo V1 TCD measure 5points |  |  | EF041A/EF041A_V1_PH_T | ACDS
ETD_PERE0003 | ETD_PERE0003 | 960240 | Photo V1 BCD measure 5points |  |  | EF041A/EF041A_V1_PH_B | ACDS
ETD_PERE0003 | ETD_PERE0003 | 960250 | OVL measure |  |  | OVLEF041A-97 | AOVL
ETD_PERE0003 | ETD_PERE0003 | 960260 | ADI check |  |  | NA | AADI
ETD_PERE0003 | ETD_PERE0003 | 960270 | V1 Etch rework |  |  | ICP-V1ANREWK | AICP
ETD_PERE0004 | ETD_PERE0004 | 960410 | Wafer clean |  |  | WETDIW-CLEAN | AWET
ETD_PERE0004 | ETD_PERE0004 | 960420 | F1 Photolithography |  |  | IP3000@EF041A-45-RW | AILI |  | EF041A_45
ETD_PERE0004 | ETD_PERE0004 | 960430 | Photo F1 BCD measure 5points |  |  | EF041A/EF041A_F1_PH_B | ACDS
ETD_PERE0004 | ETD_PERE0004 | 960440 | OVL measure |  |  | OVLEF041A-45 | AOVL
ETD_PERE0004 | ETD_PERE0004 | 960450 | ADI check |  |  | NA | AADI
ETD_PERE0004 | ETD_PERE0004 | 960460 | F1 Etch rework |  |  | ICP-F1MOREWK | AICP
ETD_PERE0005 | ETD_PERE0005 | 960510 | Wafer clean |  |  | WETDIW-CLEAN | AWET
ETD_PERE0005 | ETD_PERE0005 | 960520 | M1 Photolithography |  |  | IP3000@EF041A-126-RW | AILI |  | EF041A_126
ETD_PERE0005 | ETD_PERE0005 | 960530 | Photo M1 BCD measure 5points |  |  | EF041A/EF041A_M1_PH_B | ACDS
ETD_PERE0005 | ETD_PERE0005 | 960540 | OVL measure |  |  | OVLEF041A-126 | AOVL
ETD_PERE0005 | ETD_PERE0005 | 960550 | ADI check |  |  | NA | AADI
ETD_PERE0005 | ETD_PERE0005 | 960560 | M1 chemical Etch rework |  |  | ICP-M1MOREWK | AICP
ETD_PERE0006 | ETD_PERE0006 | 960610 | Wafer clean |  |  | WETDIW-CLEAN | AWET
ETD_PERE0006 | ETD_PERE0006 | 960620 | W1 Photolithography |  |  | IP4000@EF041A-126-RW | AILI |  | EF041A_126
ETD_PERE0006 | ETD_PERE0006 | 960630 | Photo W1 BCD measure 5points |  |  | EF041A/EF041A_W1_PH_B | ACDS
ETD_PERE0006 | ETD_PERE0006 | 960640 | OVL measure |  |  | OVLEF041A-126 | AOVL
ETD_PERE0006 | ETD_PERE0006 | 960650 | ADI check |  |  | NA | AADI
ETD_PERE0006 | ETD_PERE0006 | 960660 | W1 Mo chemical Etch rework |  |  | ICP-M1MOREWK | AICP
ETD_PERE0007 | ETD_PERE0007 | 960710 | Wafer clean |  |  | WETDIW-CLEAN | AWET
ETD_PERE0007 | ETD_PERE0007 | 960720 | V2 Photolithography |  |  | IP3000@EF041A-90-RW | AILI |  | EF041A_90
ETD_PERE0007 | ETD_PERE0007 | 960730 | Photo V2 BCD measure 5points |  |  | EF041A/EF041A_V2_PH_B | ACDS
ETD_PERE0007 | ETD_PERE0007 | 960740 | OVL measure |  |  | OVLEF041A-90 | AOVL
ETD_PERE0007 | ETD_PERE0007 | 960750 | ADI check |  |  | NA | AADI
ETD_PERE0007 | ETD_PERE0007 | 960760 | V2 Etch rework |  |  | ICP-V2ANREWK | AICP
ETD_PERE0009 | ETD_PERE0009 | 960910 | Wafer clean |  |  | WETDIW-CLEAN | AWET
ETD_PERE0009 | ETD_PERE0009 | 960920 | V3 Photolithography |  |  | IP4000@EF041A-58-RW | AILI |  | EF041A_58
ETD_PERE0009 | ETD_PERE0009 | 960930 | Photo V3 BCD measure 5points |  |  | EF041A/EF041A_V3_PH_B | ACDS
ETD_PERE0009 | ETD_PERE0009 | 960940 | OVL measure |  |  | OVLEF041A-58 | AOVL
ETD_PERE0009 | ETD_PERE0009 | 960950 | ADI check |  |  | NA | AADI
ETD_PERE0009 | ETD_PERE0009 | 960960 | V3 Etch rework |  |  | ICP-V3ANREWK | AICP
ETD_PTRE0001 | ETD_PTRE0001 | 970010 | Wafer clean |  |  | WETDIW-CLEAN | AWET
ETD_PTRE0001 | ETD_PTRE0001 | 970020 | F1 Photolithography |  |  | IP3000@EF041A-45-RW | AILI |  | EF041A_45
ETD_PTRE0001 | ETD_PTRE0001 | 970030 | Photo F1 BCD measure 5points |  |  | EF041A/EF041A_F1_PH_B | ACDS
ETD_PTRE0001 | ETD_PTRE0001 | 970040 | OVL measure |  |  | OVLEF041A-45 | AOVL
ETD_PTRE0001 | ETD_PTRE0001 | 970050 | ADI check |  |  | NA | AADI
ETD_PTRE0001 | ETD_PTRE0001 | 970060 | F1 Trimming rework |  |  | TRM-MO280N-A | ATRM
ETD_PTRE0002 | ETD_PTRE0002 | 970110 | Wafer clean |  |  | WETDIW-CLEAN | AWET
ETD_PTRE0002 | ETD_PTRE0002 | 970120 | Pre_M2 Photolithography |  |  | IP3000@EF041A-09-RW | AILI |  | EF041A_09
ETD_PTRE0002 | ETD_PTRE0002 | 970130 | Photo Pre_M2 BCD measure 5points |  |  | EF041A/EF041A_PM_PH_B | ACDS
ETD_PTRE0002 | ETD_PTRE0002 | 970140 | Pre_M2 OVL measure |  |  | OVLEF041A-09 | AOVL
ETD_PTRE0002 | ETD_PTRE0002 | 970150 | ADI check |  |  | NA | AADI
ETD_PTRE0002 | ETD_PTRE0002 | 970160 | Pre_M2 Trimming rework |  |  | TRM-MO280N-A | ATRM
ETD_PTRE0003 | ETD_PTRE0003 | 970210 | Wafer clean |  |  | WETDIW-CLEAN | AWET
ETD_PTRE0003 | ETD_PTRE0003 | 970220 | T1 Photolithography |  |  | IP3000@EF041A-35-RW | AILI |  | EF041A_35
ETD_PTRE0003 | ETD_PTRE0003 | 970230 | Photo T1 BCD measure 5points |  |  | EF041A/EF041A_T1_PH_B | ACDS
ETD_PTRE0003 | ETD_PTRE0003 | 970240 | OVL measure |  |  | OVLEF041A-35 | AOVL
ETD_PTRE0003 | ETD_PTRE0003 | 970250 | ADI check |  |  | NA | AADI
ETD_PTRE0003 | ETD_PTRE0003 | 970260 | T1 Trimming rework |  |  | TRM-MO280N-A | ATRM
ETD_PTRE0004 | ETD_PTRE0004 | 970310 | Wafer clean |  |  | WETDIW-CLEAN | AWET
ETD_PTRE0004 | ETD_PTRE0004 | 970320 | T2 Photolithography |  |  | IP3000@EF041A-36-RW | AILI |  | EF041A_36
ETD_PTRE0004 | ETD_PTRE0004 | 970330 | Photo T2 BCD measure 5points |  |  | EF041A/EF041A_T2_PH_B | ACDS
ETD_PTRE0004 | ETD_PTRE0004 | 970340 | OVL measure |  |  | OVLEF041A-36 | AOVL
ETD_PTRE0004 | ETD_PTRE0004 | 970350 | ADI check |  |  | NA | AADI
ETD_PTRE0004 | ETD_PTRE0004 | 970360 | T2 Trimming rework |  |  | TRM-MO280N-A | ATRM
ETD_PTRE0005 | ETD_PTRE0005 | 970410 | Wafer clean |  |  | WETDIW-CLEAN | AWET
ETD_PTRE0005 | ETD_PTRE0005 | 970420 | T3 Photolithography |  |  | IP3000@EF041A-135-RW | AILI |  | EF041A_135
ETD_PTRE0005 | ETD_PTRE0005 | 970430 | Photo T3 BCD measure 5points |  |  | EF041A/EF041A_T3_PH_B | ACDS
ETD_PTRE0005 | ETD_PTRE0005 | 970440 | OVL measure |  |  | OVLEF041A-37 | AOVL
ETD_PTRE0005 | ETD_PTRE0005 | 970450 | ADI check |  |  | NA | AADI
ETD_PTRE0005 | ETD_PTRE0005 | 970460 | T3 Trimming rework |  |  | TRM-MO280N-A | ATRM
ETD_PTRE0006 | ETD_PTRE0006 | 970510 | Wafer clean |  |  | WETDIW-CLEAN | AWET
ETD_PTRE0006 | ETD_PTRE0006 | 970520 | T4 Photolithography |  |  | IP3000@EF041A-136-RW | AILI |  | EF041A_136
ETD_PTRE0006 | ETD_PTRE0006 | 970530 | Photo T4 BCD measure 5points |  |  | EF041A/EF041A_T4_PH_B | ACDS
ETD_PTRE0006 | ETD_PTRE0006 | 970540 | OVL measure |  |  | OVLEF041A-38 | AOVL
ETD_PTRE0006 | ETD_PTRE0006 | 970550 | ADI check |  |  | NA | AADI
ETD_PTRE0006 | ETD_PTRE0006 | 970560 | T4 Trimming rework |  |  | TRM-MO280N-A | ATRM
ETD_PTRE0007 | ETD_PTRE0007 | 970610 | Wafer clean |  |  | WETDIW-CLEAN | AWET
ETD_PTRE0007 | ETD_PTRE0007 | 970620 | T5 Photolithography |  |  | IP3000@EF041A-137-RW | AILI |  | EF041A_137
ETD_PTRE0007 | ETD_PTRE0007 | 970630 | Photo T5 BCD measure 5points |  |  | EF041A/EF041A_T5_PH_B | ACDS
ETD_PTRE0007 | ETD_PTRE0007 | 970640 | OVL measure |  |  | OVLEF041A-39 | AOVL
ETD_PTRE0007 | ETD_PTRE0007 | 970650 | ADI check |  |  | NA | AADI
ETD_PTRE0007 | ETD_PTRE0007 | 970660 | T5 Trimming rework |  |  | TRM-MO280N-A | ATRM
ETD_PTRE0008 | ETD_PTRE0008 | 970710 | Wafer clean |  |  | WETDIW-CLEAN | AWET
ETD_PTRE0008 | ETD_PTRE0008 | 970720 | T6 Photolithography |  |  | IP3000@EF041A-138-RW | AILI |  | EF041A_138
ETD_PTRE0008 | ETD_PTRE0008 | 970730 | Photo T6 BCD measure 5points |  |  | EF041A/EF041A_T6_PH_B | ACDS
ETD_PTRE0008 | ETD_PTRE0008 | 970740 | OVL measure |  |  | OVLEF041A-139 | AOVL
ETD_PTRE0008 | ETD_PTRE0008 | 970750 | ADI check |  |  | NA | AADI
ETD_PTRE0008 | ETD_PTRE0008 | 970760 | T6 Trimming rework |  |  | TRM-MO280N-A | ATRM
ETD_PTRE0009 | ETD_PTRE0009 | 970810 | Wafer clean |  |  | WETDIW-CLEAN | AWET
ETD_PTRE0009 | ETD_PTRE0009 | 970820 | T7 Photolithography |  |  | IP3000@EF041A-139-RW | AILI |  | EF041A_139
ETD_PTRE0009 | ETD_PTRE0009 | 970830 | Photo T7 BCD measure 5points |  |  | EF041A/EF041A_T7_PH_B | ACDS
ETD_PTRE0009 | ETD_PTRE0009 | 970840 | OVL measure |  |  | OVLEF041A-139 | AOVL
ETD_PTRE0009 | ETD_PTRE0009 | 970850 | ADI check |  |  | NA | AADI
ETD_PTRE0009 | ETD_PTRE0009 | 970860 | T7 Trimming rework |  |  | TRM-MO280N-A | ATRM
ETD_PTRE0010 | ETD_PTRE0010 | 970910 | Wafer clean |  |  | WETDIW-CLEAN | AWET
ETD_PTRE0010 | ETD_PTRE0010 | 970920 | T8 Photolithography |  |  | IP3000@EF041A-150-RW | AILI |  | EF041A_140
ETD_PTRE0010 | ETD_PTRE0010 | 970930 | Photo T8 BCD measure 5points |  |  | EF041A/EF041A_T8_PH_B | ACDS
ETD_PTRE0010 | ETD_PTRE0010 | 970940 | OVL measure |  |  | OVLEF041A-139 | AOVL
ETD_PTRE0010 | ETD_PTRE0010 | 970950 | ADI check |  |  | NA | AADI
ETD_PTRE0010 | ETD_PTRE0010 | 970960 | T8 Trimming rework |  |  | TRM-MO280N-A | ATRM
ETD_TRRE0001 | ETD_TRRE0001 | 980010 | Trim rework IBE file creation | Frequency Center target 1842.5MHz (A:0.6,B:0.5) |  | NA | NA
ETD_TRRE0001 | ETD_TRRE0001 | 980020 | Rework Trim check wafer edge |  |  | NA | NA
ETD_TRRE0001 | ETD_TRRE0001 | 980030 | Rework Thin wafer RF Trimming |  |  | TRM-AN300N-C | ATRM
ETD_TRRE0001 | ETD_TRRE0001 | 980040 | After rework RF measurement | Re RF |  | NA | ATES

## Layer mask及简写
路径号 | Rcp简写 | 路径编码
WAFER START |  | 010
LASER MARK |  | 010
S1 | S1 | 020
U1 | U1 | 040
V1_TF | V1 | 060
B1_TF | B1 | 080
V1 | V1 | 100
B1 | B1 | 120
F1(Dep+etch) | F1 | 130
M2_TF | M2 | 140
UVM1 | UM | 150
F1(Trim) |  | 160
PRE_M2 | PM | 180
PRE_M3 | P3 | 190
T1 | T1 | 200
T2 | T2 | 220
T3 | T3 | 240
T4 | T4 | 260
T5 | T5 | 280
T6 | T6 | 285
T7 | T7 | 290
T8 | T8 | 295
M1 | M1 | 300
V2_TF | V2 | 320
W1 | W1 | 340
V2 | V2 | 360
PAD | P1 | 380
D1 | D1 | 400
1ST REL_ET |  | 420
THICK RF TRIM |  | 440
PS | PS | 450
V3 | V3 | 460
E-LOT REL_ET |  | 480
E-LOT RF TRIM |  | 500
GRIND |  | 520
Thin REL_ET |  | 530
2nd REL_ET |  | 540
THIN RF TRIM |  | 560
PKG PREPARE |  | 580
Lot judgement |  | 900

## 更新内容
V6.4.1更新内容
1、取消D1及厚片Rls，厚片Trim
2、取消E lot厚片3次Trim，统一到薄片Trim
3、S1/B1，V1-SiO2蚀刻绑定机台从AICP更改为ACVD
4、rls etch修改为薄片制程，包括边缘目检-翘曲度测试-rls-AEI检测，翘曲度增加EDC收集
5、RF Trim改成薄片制程，每一次Trim前增加外观目检站点
6、每一次RF量测增加EDC数据收集，方便后续SPC管控
1、UVM1 layer简写UM，来match recipe命名规则，建议后续不要按照此规则命名，可以用现有未使用的字母来命名，或者两个字母组合，不然可能带来recipe名称重复；
2、P1 layer目前用在Pad layer简写中，暂定修改为PS layer；
3、Trim之后不需要量测CD，步骤取消
4、UVM1 Trim photo CD修改为量测BCD；
5、PreM2 layer recipe命名简写为PM，PreM3目前只能简写为P3，更Pad-P1容易混淆，建议后面超过两个字的字母不要重复，或者数字区分；
V6.4.2更新内容
1、更新Q-time ID命名方式，更新Q-time管控时间；
V6.4.3更新内容
1、更新返工路径ETD_PRRE0002/ETD_PRRE0003下recipe为ASH-085-005M
V6.4.4更新内容
1、更新返工路径ETD_WTRE0001下recipe及设备号为NA
2、步骤号320060下返回工步号从320020更改为320040
V6.5.1更新内容
1、更新BUG---F1选择Trimming时，删除返工F1 etch
2、Grind从委外Flow替换为厂内Flow，原有委外减薄步骤号暂不替换，减薄步骤号从520160至520260
3、S1 etch返工流程返工设备号由AICP更改为ACVD
4、PRE_M2（Wet PR strip）对应recipe更改：WETPR-REMOM2
5、减薄后有量测薄片翘曲，在release 步骤中将之前的翘曲量测取消（工部号：530040 删除），另将减薄工序 采集EDC补上：ETD_ET_250WARP_S5
6、减薄后的厚度量测增加EDC参数集ID：ETD_TF_250THK_HMT