## 使用说明
YMS Runcard 工艺流程模板 — 使用说明
概述 | 此模板用于导入半导体工艺流程（Runcard）到 YMS 良率管理系统。
支持的格式：.xlsx（与 B3RxRuncard.xlsx 兼容）
Sheet 结构
Check list | 产品基本信息（产品号、工艺流程号、光罩族、路径选择等）
Runcard-template | 工艺流程主体数据表（必须）
Layer mask及简写 | 路径号与简写对照表（可选，供参考）
填写步骤
1 | 在 "Check list" 中填写产品号、工艺流程号、光罩族名称
2 | 在 "Runcard-template" 中按行填写工步信息
3 | 保存 .xlsx 文件
4 | 在 YMS → Process Flow 页面点击上传导入
必填列
工艺流程号(*) | 工艺版本标识，如 FR003WM2A001E001
路径号(*) | 工艺路径/图层简称，如 S1, U1, V1, M1
步骤号(*) | 6位步骤编号，如 020040
步骤描述(*) | 工步描述文字
RECIPE ID(*) | Recipe 名称，如 CVD-S1OX1000，无则填 NA
设备组ID(*) | 设备组代号，如 ACVD, AILI，无则填 NA
选填列
TARGET | 目标值描述，如 PECVD S1 SiO2 1000nm
SPC JOB ID | SPC 管控任务 ID
设备ID | 具体设备编号
光罩族ID / 光罩ID | 光罩信息
EDC参数集ID | EDC 数据收集参数集，如 ETD_TF_S1THK_HMT
Q-TIME / Q-TIME ID | 时间限制及标识
返工流程ID / 返回工步号 | 返工信息
操作提示 | 操作注意事项
设备组代号参考
ACVD=CVD(PECVD) | AICP=ICP Etch / APVD=PVD
AILI=Stepper | ACDS=CD-SEM / AOVL=Overlay
ATHK=膜厚仪 | AMTS=DC探针台 / AWET=Wet Clean
AASH=Ashing | ASSW=Wet Strip / AADI=ADI检查
ADFI=DFI检查 | ASTR=应力仪 / AAFM=AFM
AXRD=XRD | APRF=膜厚仪(PRF) / AMTH=膜厚仪(MTH)
ATES=RF测试仪 | ATRM=Trimming / APAC=颗粒仪
AEGN=边缘目检 | AREL=Release Etch / ALIF=Lift-off

## Check list
使用说明： | 1、在下方填入产品信息、路径选择
2、填写完成后将 Runcard-template 页的工艺流程填好
3、保存后通过 YMS Process Flow 页面上传导入
Mask family name（光罩族）： |  | EF041A | （例：EF030A）
Production name（产品号）： |  | FQ003WM2A001 | Technical version： | E001
Select Tx/Rx： | Rx | Production flow name（工艺流程号）： | FR003WM2A001E001
Layer No.（路径号） | Route Select | Target THK(nm) | Dep recipe confirm
|  |  | Template | PE correct
S1 |  | 1000 | CVD-S1OX1000
U1 |  | 348 | PVD-U1MO348N
V1 |  | 1100 | PVD-V1AN1100N

## Runcard-template
YMS Runcard 产品流程信息
| 产品号(*) | FQ003WM2A001 |  | 工艺流程号(*) | FR003WM2A001E001
工艺流程号(*) | 路径号(*) | 步骤号(*) | 步骤描述(*) | TARGET | SPC JOB ID | RECIPE ID(*) | 设备组ID(*) | 设备ID | 光罩族ID | 光罩ID | EDC参数集ID | Q-TIME | Q-TIME ID | 返工流程ID | 返回工步号 | 路径分支 | 步骤分支 | 操作提示 | 操作类型
FR003WM2A001E001 | WAFER START | 010020 | Wafer start |  |  | NA | NA
FR003WM2A001E001 | LASER MARK | 010040 | Laser mark |  |  | WFM-MAKHIM01 | AWFM
FR003WM2A001E001 | S1 | 020040 | Wafer clean before S1 dep |  |  | WETSTD-CLEAN | AACW |  |  |  |  | 72:00:00 | ETD_S10001 |  |  |  |  | 限时72h
FR003WM2A001E001 | S1 | 020080 | S1 by PECVD | PECVD S1 SiO2 1000nm |  | CVD-S1OX1000 | ACVD |  |  |  |  | 72:00:00 | ETD_S10002 | ETD_WTRE0001 | 020040
FR003WM2A001E001 | S1 | 020100 | THK monitor 49points | THK S1 SiO2 1000nm |  | THK-S1OX1000 | ATHK |  |  |  | ETD_TF_S1THK_HMT
FR003WM2A001E001 | U1 | 040060 | U1 By PVD | PVD U1 Mo/AlN 348/60nm |  | PVD-U1MO348N | APVD
FR003WM2A001E001 | U1 | 040190 | U1 THK measurement | THK U1 Mo 348nm |  | MTH-EF041AU1 | AMTH |  |  |  | ETD_TF_U1THK_S5
FR003WM2A001E001 | V1_TF | 060060 | V1 By PVD | PVD V1 AlN 1100nm |  | PVD-V1AN1100N | APVD
（在此下方继续添加工步...）

## Layer mask及简写
路径号 | Rcp简写 | 路径编码
WAFER START |  | 010
LASER MARK |  | 010
S1 | S1 | 020
U1 | U1 | 040
V1_TF | V1 | 060
B1_TF | B1 | 080
V1 | V1 | 100
B1 | B1 | 120
F1(Dep+etch) | F1 | 130
M2_TF | M2 | 140
UVM1 | UM | 150
M1 | M1 | 160
W1 | W1 | 170
V2_TF | V2 | 180
V2 | V2 | 190
PRE_M2 | PM | 200
PRE_M3 | P3 | 210
V3 | V3 | 220
PAD | PS | 230
T1~T8 | T1~T8 | 240~310